## 工作内容
生产工厂前期资料准备：
1 | 下单明细及货期进度
2 | 收集工艺资料
3 | 产前样衣分析
4 | 工厂排产计划收集
5 | 开裁前召开产前会议并拍照
6 | 工厂业务每周3下班前提交（每周生产进度表)
7 | 面料辅料到厂7个工作日内完成抽检记录（6个表格）；检验结果回执给材料商、探路者质量负责人（QC）
首期验货资料及条件：
1 | 生产线出成品10件左右
2 | 业务员提前3个工作日发OA验货申请
3 | 查看面料辅料的验货记录，按款核对清楚并提交给探路者质量负责人（QC）（Excel格式）（1-6测试表）
4 | 跟踪面料辅料到厂7个工作日内验货过程
5 | 提交实物检验图片和视频
6 | 工厂检验员拍照首期验货过程及生产线情况，（洗标主标，问题点
7 | 寄3-5件给QC洗测（熨烫平整），我司留底一件首件，并发OA说明
8 | 工厂首件验货填写（首期验货报告）+洗水前后规格表（Excel格式）
9 | OA申请首期：格式写明上线时间、已出成品件数、寄评定样衣明细、收件人、快递单号。
中期验货资料及条件：
1 | 生产线下50%，包装20%
2 | 业务员提前3个工作日发OA中期验货申请
3 | 提交并核对面料第3方检测报告内各项功能信息与洗标及吊牌是否吻合
4 | 齐色错码各号型2件给我司QC洗测，并发QA说明
5 | 工厂检验员拍照和拍视频中期验货过程及生产线情况（纸箱，未拆袋产品，洗标主标，合格证，问题产品
6 | 工厂中期验货填写(中期验货报告)+测量成衣洗水前后尺寸表（Excel格式）
7 | OA申请中期：格式写明已出成品件数、已包装数量、寄评定样衣明细、收件人、快递单号。
尾期验货资料及条件：
1 | 全部下机，包装95%
2 | 业务员提前5个工作日发OA尾期验货申请
3 | 提交并核对面料和成衣第3方检测报告各项功能及吊牌信息是否吻合
4 | 工厂验货过程视频和拍照片（纸箱，未拆袋的产品，合格证及功能吊牌+各色组洗标主标，问题产品，称重照片。
5 | 工厂尾期验货填写（尾期验货报告）+齐色错码各3件以上规格测量尺寸表（Excel格式）
6 | 按公司要求按出货量比例抽验，并记录抽箱号及问题产品和数量
7 | OA申请尾期：格式写明已包装完成款式、数量、自验货时间（直发款约验货时间）、出货箱单。
注：适用于自主管理类工厂

## AQL2.5验货
探路者尾期验货抽验标准
|  | AQL1.0 |  | AQL2.5 |  | AQL4.0
整批数量 | 抽验数量 | Ac | Re | Ac | Re | Ac | Re
≤90 | 13 | 0 | 1 | 0 | 1 | 1 | 2
91-150 | 20 | 0 | 1 | 1 | 2 | 2 | 3
151-280 | 32 | 0 | 1 | 2 | 3 | 3 | 4
281-500 | 50 | 1 | 2 | 3 | 4 | 5 | 6
501-1200 | 80 | 2 | 3 | 5 | 6 | 7 | 8
1201-3200 | 125 | 3 | 4 | 7 | 8 | 10 | 11
3201-10000 | 200 | 5 | 6 | 10 | 11 | 14 | 15
10001-35000 | 315 | 7 | 8 | 14 | 15 | 21 | 22
注：探路者验货按照AQL2.5验货标准实行

## 首期
TOREAD-首件（首批）检验报告书
订单类别 | 成人期货 |  | 合同签订方 |  | 铜牛科英针织 |  | 生产工厂 | 铜牛针织-东光工厂
订单基础信息 |  |  | 生产•出货进度 |  |  |  | 指示•确认资料
款号 | TAJJAN92268 |  | 合同交期 |  | 7/15/8/3 8/10 9/3 |  | 产前确认样 |  | 有 | 无
品名 | 女式长袖T恤 |  | 上线日 |  | 2025-06-27 |  | 原辅材料卡 |  | 有 | 无
色/号型数 | 4 | 6 | 缝制预计完成日 |  | 2025-08-22 |  | 大货面料确认样 |  | 有 | 无
订单数量 | 45459 |  | 包装预计完成日 |  | 2025-08-25 |  | 印花、刺绣确认样 |  | 有 | 无
采购凭证编号： | CGDD25042700092 |  | 预计发货时间 |  | 2025-07-14 |  | 洗唛、合格证指示资料 |  | 有 | 无
确认资料缺失内容说明：
【工艺确认】
原材料 | 正 | 误 |  | 印、绣花 | 正 | 误 | 无此工艺 | 洗水唛 | 正 | 误
辅料使用 | 正 | 误 |  | 胶膜工艺 | 正 | 误 | 无此工艺 | 合格证 | 正 | 误
制作工艺 | 正 | 误 |  | 压胶水压 | OK | NG | 无此工艺 | 缝纫用线 | 正 | 误
补充事项：
【面料品质确认】
物性检测 | OK | NG |  | 面料颜色 | OK | NG |  | 互染测试 | OK | NG
外观查验 | OK | NG |  | 面料缸差 | OK | NG |  | 水洗缩率 | OK | NG
问题描述：
【裁剪完成情况】
①裁剪完成比例（%）：
号型 颜色 | XS150/80B | S155/84B | M160/88B | L165/92B | XL170/96B | XXL175/100B | XXL | XXXL | XXXXL | 未裁齐原因
极地白G89X | OK | OK | OK | OK | OK | OK
黑色G01X | OK | OK | OK | OK | OK | OK
奶油杏L556 | OK | OK | OK | OK | OK | OK
浅幽绿DH2X | OK | OK | OK | OK | OK | OK
【成品检查明细】★颜色、数量需要写清楚
黑色G01X XXL175/100B 20件
【规格确认】
①规格测量明细以插入附件形式列明，并注明洗前洗后规格
②规格异常情况 |  | 有 | 无 | 备注：
【问题点与指导项目】 ★的问题应添加照片说明（包括成品及半成品检查）
产前样提出的问题在大货中已经调整
1.拉链不顺直
2.线头
以上问题请及时改正。
【耐洗水确认】
粘衬 | OK | NG | 无此工艺 | 胶膜 | OK | NG | 无此工艺 | 扭曲 | OK | NG
印、绣花 | OK | NG | 无此工艺 | 压胶水压 | OK | NG | 无此工艺 | 水洗缩率 | OK | NG
补充事项：
【重大改善说明及整改复核时间】
检验部门 | 服装品控部 |  | 检验担当 | 聂延志 | 查验时间 | 2025-06-27 | 工厂负责人 |  | 刘金红
【整改结果】
检验部门 | 服装品控部 |  | 检验担当 |  | 复核时间 |  | 工厂负责人
颜色 | 仓库 | 货期 | XS150/80B | S155/84B | M160/88B | L165/92B | XL170/96B | XXL175/100B | 总量
极地白G89X | 美妙直发 | 2025-07-10 | 0 | 59 | 144 | 153 | 68 | 76 | 500
黑色G01X | 美妙直发 | 2025-07-10 | 0 | 95 | 231 | 244 | 108 | 122 | 800
奶油杏L556 | 1000-TR01 | 2025-07-10 | 3 | 114 | 376 | 470 | 372 | 206 | 1541
浅幽绿DH2X | 美妙直发 | 2025-07-10 | 0 | 59 | 144 | 153 | 68 | 76 | 500
浅幽绿DH2X | 1000-TR01 | 2025-07-10 | 5 | 126 | 598 | 864 | 719 | 386 | 2698
浅幽绿DH2X | 1000-TR01 | 2025-07-29 | 4 | 67 | 435 | 667 | 528 | 286 | 1987
浅幽绿DH2X | 1000-TR01 | 2025-08-29 | 3 | 55 | 349 | 536 | 424 | 229 | 1596
黑色G01X | 1000-TD06 | 2025-07-10 | 0 | 15 | 60 | 70 | 55 | 50 | 250
黑色G01X | 1000-TR01 | 2025-07-10 | 6 | 374 | 1473 | 2048 | 1683 | 915 | 6499
黑色G01X | 1000-TR01 | 2025-07-29 | 2 | 285 | 1178 | 1656 | 1307 | 687 | 5115
黑色G01X | 1000-TR01 | 2025-08-29 | 2 | 229 | 945 | 1330 | 1049 | 551 | 4106
极地白G89X | 1000-TD06 | 2025-07-10 | 0 | 15 | 65 | 60 | 40 | 20 | 200
极地白G89X | 1000-TR01 | 2025-07-10 | 6 | 395 | 1359 | 1770 | 1394 | 759 | 5683
极地白G89X | 1000-TR01 | 2025-07-29 | 0 | 292 | 1049 | 1438 | 1130 | 603 | 4512
极地白G89X | 1000-TR01 | 2025-08-29 | 0 | 234 | 841 | 1154 | 906 | 483 | 3618
奶油杏L556 | 1000-TR01 | 2025-07-29 | 0 | 119 | 358 | 457 | 348 | 188 | 1470
奶油杏L556 | 1000-TR01 | 2025-08-29 | 1 | 96 | 287 | 368 | 279 | 151 | 1182
颜色 | 仓库 | 货期 | S155/84B | M160/88B | L165/92B | XL170/96B | XXL175/100B | 总量
极地白G89X | 美妙直发 | 2025-07-10 | 54 | 259 | 436 | 383 | 217 | 1349
黑色G01X | 美妙直发 | 2025-07-10 | 131 | 457 | 550 | 458 | 258 | 1854

## 验货尺寸表
QC规格测量表
款号 | TAJJAN92268 |  | 品名 | 女式长袖T恤 |  |  | 生产工厂 | 东光工厂
部位名称 | 指示规格 FINAL SPEC | [5 empty] | 样品规格 SAMPLE SPEC
| XS150/80B | S155/84B | M160/88B | L165/92B | XL170/96B | XXL175/100B | 洗前 | 洗后
[7 empty] | XXL175/100B | XXL175/100B
后中长 | 56.0 | 57.0 | 59.0 | 61.0 | 63.0 | 64.0 | -0.5 | -0.5
前半开拉链 | 15.5 | 15.5 | 17.0 | 17.0 | 19.0 | 19.0 | 0 | 0
胸围 | 86.0 | 90.0 | 94.0 | 98.0 | 102.0 | 108.0 | +1 | +1
腰围 | 78.0 | 82.0 | 86.0 | 90.0 | 95.0 | 101.0 | 0 | 0
摆围 | 90.0 | 94.0 | 98.0 | 102.0 | 107.0 | 113.0 | +1 | +1
肩宽 | 36.0 | 37.0 | 38.0 | 39.0 | 40.0 | 41.2 | -0.5 | -0.5
肩点袖长 | 57.5 | 58.0 | 59.0 | 60.0 | 61.0 | 61.5 | -0.5 | -0.5
袖肥/2（参考值） | 15.9 | 16.7 | 17.5 | 18.3 | 19.1 | 20.2 | +0.3 | +0.3
袖肘围/2 | 12.8 | 13.4 | 14.0 | 14.6 | 15.2 | 16.15 | 0 | 0
袖口围/2 | 9.2 | 9.6 | 10.0 | 10.4 | 10.8 | 11.4 | 0 | 0
上领围 | 38.0 | 39.0 | 40.0 | 41.0 | 42.0 | 43.5 | 0 | 0
下领围 | 42.7 | 43.9 | 45.0 | 46.1 | 47.3 | 48.5 | -1 | -1
后领高 | 4.0 | 4.0 | 4.0 | 4.0 | 4.0 | 4.0 | 0 | 0
膊顶至花底 | 14.9 | 15.7 | 16.5 | 17..3 | 18.1 | 18.9 | 0 | 0
花边至前中 | 5.4 | 5.7 | 6.0 | 6.3 | 6.6 | 6.9 | 0 | 0
备注：
初期请洗测2-3件，有问题的另加测量数量。
[7 empty] | 验货时间：6/27 |  | 跟单QC:聂延志 | 工厂负责人：刘金红

## 中期
TOREAD-QC中期检验报告书
订单类别 | 成人期货 |  | 合同签订方 |  | 铜牛科英针织 |  | 生产工厂 | 铜牛针织-东光工厂
订单基础信息 |  |  | 生产•出货进度 |  |  |  | 指示•确认资料
款号 | TAJJAN92268 |  | 合同交期 |  | 7/15/8/3 8/10 9/3 |  | 首件检验报告 |  | 有 | 无
品名 | 女式长袖T恤 |  | 裁剪完成数量 |  | 100% |  | 首件检验未尽事项 |  | 有 | 无
色/号型数 | 4 | 6 | 缝制完成数量 |  | 30% |  | 首件检验未尽事项内容
订单数量 | 45459 |  | 包装完成数量 |  | 15%
采购凭证编号： | CGDD25042700092 |  | 预计发货时间 |  | 2025-07-14
【附属资料确认】
原材料 | 正 | 误 |  | 洗水唛 | 正 | 误 |  | 印、绣花 | 正 | 误
辅料使用 | 正 | 误 |  | 合格证 | 正 | 误 |  | 缝纫用线 | 正 | 误
备注：
【检验明细】：检验明细（要求齐色、齐号至少10件检查）
黑色:S#10件、M#10件、XXL#10件；浅幽绿：L#10件、XL#10件
极地白: XS#3件 S#10件 L#10件 XL#10件 XXL#10件；奶油杏：M#10件、XL#10件
【耐水洗测试】：耐洗水测试明细（要求齐色、齐号）
黑色:S#2件，奶油杏：M#2件，浅幽绿：L#2件、XL#2件，极地白：XS#2件、XXL#2件
【规格确认】
①规格测量明细以插入附件形式列明，并注明洗前洗后规格
②规格异常情况 |  | 有 | 无
说明：
【耐洗水确认】
粘衬 | OK | NG | 无此工艺 | 胶膜 | OK | NG | 无此工艺 | 扭曲 | OK | NG
印、绣花 | OK | NG | 无此工艺 | 压胶水压 | OK | NG | 无此工艺 | 水洗缩率 | OK | NG
补充事项：
【问题点与指导项目】 ★的问题应添加照片说明
初期问题已改善
1、脏污 ★
2、领明线掉道 ★
以上问题请及时改正。
【整改的严重缺陷及整改复核时间】
备注：
检验部门 | 服装品控部 |  | 检验担当 | 马胜春 | 查验时间 | 2025-07-04 | 工厂负责人 |  | 刘金红
【整改结果】
检验部门 | 服装品控部 |  | 检验担当 |  | 查验时间 |  | 工厂负责人

## 验货尺寸表 （中期）
QC规格测量表
款号 | TAJJAN92268 |  | 品名 | 女式长袖T恤 |  |  | 生产工厂 | 铜牛针织-东光工厂
部位名称 | 指示规格 FINAL SPEC | [5 empty] | 样品规格 SAMPLE SPEC
| XS150/80B | S155/84B | M160/88B | L165/92B | XL170/96B | XXL175/100B | XS150/80B（极地白） |  | S155/84B（黑色） |  | M160/88B（奶油杏） |  | L165/92B（浅幽绿） |  | XL170/96B（浅幽绿） |  | XXL175/100B（极地白）
[7 empty] | 洗前 | 洗后 | 洗前 | 洗后 | 洗前 | 洗后 | 洗前 | 洗后 | 洗前 | 洗后 | 洗前 | 洗后
后中长 | 56.0 | 57.0 | 59.0 | 61.0 | 63.0 | 64.0 | -0.5 | -0.5 | -0.5 | -0.5 | 0 | 0 | -1 | -1 | -1 | -1 | -0.5 | -0.5
前半开拉链 | 15.5 | 15.5 | 17.0 | 17.0 | 19.0 | 19.0 | -0.5 | -0.5 | -0.3 | -0.3 | -0.5 | -0.5 | -0.5 | -0.5 | -0.5 | -0.5 | -0.5 | -0.5
胸围 | 86.0 | 90.0 | 94.0 | 98.0 | 102.0 | 108.0 | +1.5 | +1.5 | -0.5 | -0.5 | +1 | +1 | -0.5 | -0.5 | -1 | -1 | -1 | -1
腰围 | 78.0 | 82.0 | 86.0 | 90.0 | 95.0 | 101.0 | +1 | +1 | -1 | -1 | -1 | -1 | -0.5 | -0.5 | -1 | -1 | -1 | -1
摆围 | 90.0 | 94.0 | 98.0 | 102.0 | 107.0 | 113.0 | +1 | +1 | -1 | -1 | 0 | 0 | -1 | -1 | -1.5 | -1.5 | -1.5 | -1.5
肩宽 | 36.0 | 37.0 | 38.0 | 39.0 | 40.0 | 41.2 | 0 | 0 | -0.5 | -0.5 | 0 | 0 | -0.5 | -0.5 | -1 | -1 | -1 | -1
肩点袖长 | 57.5 | 58.0 | 59.0 | 60.0 | 61.0 | 61.5 | -1 | -1 | -0.5 | -0.5 | +0.5 | +0.5 | -1 | -1 | -1 | -1 | 0 | 0
袖肥/2（参考值） | 15.9 | 16.7 | 17.5 | 18.3 | 19.1 | 20.2 | +0.5 | +0.5 | +0.4 | +0.4 | +0.3 | +0.3 | 0 | 0 | +0.3 | +0.3 | -0.5 | -0.5
袖口围/2 | 9.2 | 9.6 | 10.0 | 10.4 | 10.8 | 11.4 | +0.3 | +0.3 | 0 | 0 | 0 | 0 | -0.2 | -0.2 | 0 | 0 | -0.2 | -0.2
上领围 | 38.0 | 39.0 | 40.0 | 41.0 | 42.0 | 43.5 | +0.5 | +0.5 | -1 | -1 | +0.5 | +0.5 | -1 | -1 | -0.5 | -0.5 | -0.5 | -0.5
下领围 | 42.7 | 43.9 | 45.0 | 46.1 | 47.3 | 48.5 | -1 | -1 | -1.5 | -1.5 | -1 | -1 | -1.5 | -1.5 | -1.2 | -1.2 | -1.5 | -1.5
后领高 | 4.0 | 4.0 | 4.0 | 4.0 | 4.0 | 4.0 | -0.3 | -0.3 | -0.3 | -0.3 | -0.3 | -0.3 | 0 | 0 | 0 | 0 | -0.3 | -0.3
备注：
齐色齐码请洗测2-3件，有问题的另加测量数量。
[7 empty] | 验货时间：7-5 | [7 empty] | 跟单QC:马胜春 |  | 工厂负责人：刘金红

## 尾期1
QC出货报告书
订单类别 | 成人期货 |  | 款号 | TAJJAN92268 | 产品名称 | 女式长袖T恤 |  | 生产工厂 | 东光工厂
订单数量 | 42257 |  | 合同日期 | 2025-07-15 |  |  | 检验资料确认
色/号型数 | 4 | 6 | 交货形式 | 非直发/直发 |  |  | 面料第三方合格报告 |  | 有 | 无
验货次数 | 1 |  | 非直发 | 苏州库 | 天津库 | 直发 | 成品第三方合格报告 |  | 有 | 无
验货数量 | 341 |  | 入仓数量 |  | 16871 | 1800 | 中期检验报告 |  | 有 | 无
检验方式 | 全检 | 抽检 | 免检 | 复检 | 再复检 | 采购凭证编号：CGDD25042700092
中期检验重大改善项目 |  | 有 | 无 | 改善结果 | 已改善
全色耐洗水测试 |  | 有 | 无 | 洗后结果 | 无异常 | 洗水前后缩量正常
【附属资料确认】
洗水唛 | 正 | 误 |  | 印、绣花 | 正 | 误 |  | 装箱数量 | 正 | 误
合格证 | 正 | 误 |  | 缝纫用线 | 正 | 误 |  | 箱唛表示 | 正 | 误
吊牌 | 正 | 误 |  | 包装方式 | 正 | 误 |  | 纸箱规格 | 正 | 误
【检验时成品完成情况及检验明细】
①成品完成比例（%）：95%
②检验明细：
浅幽绿：XS#5件、S#12件、M#20件、L#24件、XL#19件、XXL#16件
奶油杏：XS#3件、S#7件、M#16件、L#20件、XL#1912件、XXL#6件
极地白：XS#6件、S#15件、M#19件、L#20件、XL#20件、XXL#15件
黑色：XS#6件、S#14件、M#20件、L#18件、XL#13件、XXL#15件
②规格异常情况 |  | 有 | 无
情况说明：
【问题点描述】
中期问题已改善,尾期问题已修复
1、水洗标吃皱 ★
2、线头线毛 ★
3、侧缝吃皱不平 ★
4、漏打套结 ★
5、脏污 ★
【检验结果】
合格：（正常接收） |  |  | 不合格： |  | ①返工翻修 |  | ②让步接受 |  | ③拒绝接收
备注： | 请按照以上提出的问题点改正
检验部门 | 服装QC部门 |  | 检验人 | 马胜春 | 查验时间 | 2025-07-10 | 工厂负责人 |  | 刘金红

## 尾期2
QC出货报告书
订单类别 | 成人期货 |  | 款号 | TAJJAN92268 | 产品名称 | 女式长袖T恤 |  | 生产工厂 | 铜牛针织-东光工厂
订单数量 | 42257 |  | 合同日期 | 2025-08-03 |  |  | 检验资料确认
色/号型数 | 4 | 6 | 交货形式 | 非直发 |  |  | 面料第三方合格报告 |  | 有 | 无
验货次数 | 4 |  | 非直发 | 苏州库 | 天津库 | 直发 | 成品第三方合格报告 |  | 有 | 无
验货数量 | 421 |  | 入仓数量 |  | 13084 |  | 中期检验报告 |  | 有 | 无
检验方式 | 全检 | 抽检 | 免检 | 复检 | 再复检 | 采购凭证编号：CGDD25042700093
中期检验重大改善项目 |  | 有 | 无 | 改善结果 | 已改善
全色耐洗水测试 |  | 有 | 无 | 洗后结果 | 无异常 | 洗水前后缩量正常
【附属资料确认】
洗水唛 | 正 | 误 |  | 印、绣花 | 正 | 误 |  | 装箱数量 | 正 | 误
合格证 | 正 | 误 |  | 缝纫用线 | 正 | 误 |  | 箱唛表示 | 正 | 误
吊牌 | 正 | 误 |  | 包装方式 | 正 | 误 |  | 纸箱规格 | 正 | 误
【检验时成品完成情况及检验明细】
①成品完成比例（%）：95%
②检验明细：
奶油杏色：S#10件、M#15件、L#20件、XL#15件、XXL#10件
浅幽绿：XS#4件、S#10件、M#20件、L#30件、XL#30件、XXL#15件
黑色：XS#2件、S#10件、M#30件、L#30件、XL#30件、XXL#20件
极地白：S#10件、M#30件、L#30件、XL#30件、XXL#20件
②规格异常情况 |  | 有 | 无
情况说明：
【问题点描述】
中期问题已改善,尾期问题已修复
1、下摆双针不直顺 ★
2、脏污 ★
3、拉链包边布毛漏 ★
【检验结果】
合格：（正常接收） |  |  | 不合格： |  | ①返工翻修 |  | ②让步接受 |  | ③拒绝接收
备注： | 请按照以上提出的问题点改正
检验部门 | 服装QC部门 |  | 检验人 | 马胜春 | 查验时间 | 2025-07-30 | 工厂负责人 |  | 刘金红

## 尾期3
QC出货报告书
订单类别 | 成人期货 |  | 款号 |  | 产品名称 |  |  | 生产工厂 | 铜牛针织-东光工厂
订单数量 |  |  | 合同日期 | 2025-09-03 |  |  | 检验资料确认
色/号型数 |  |  | 交货形式 |  |  |  | 面料第三方合格报告 |  | 有 | 无
验货次数 |  |  | 非直发 | 苏州库 | 天津库 | 直发 | 成品第三方合格报告 |  | 有 | 无
验货数量 |  |  | 入仓数量 |  |  |  | 中期检验报告 |  | 有 | 无
检验方式 | 全检 | 抽检 | 免检 | 复检 | 再复检 | 采购凭证编号：CGDD25042700094
中期检验重大改善项目 |  | 有 | 无 | 改善结果 | 已改善
全色耐洗水测试 |  | 有 | 无 | 洗后结果 | 无异常 | 洗水前后缩量正常
【附属资料确认】
洗水唛 | 正 | 误 |  | 印、绣花 | 正 | 误 |  | 装箱数量 | 正 | 误
合格证 | 正 | 误 |  | 缝纫用线 | 正 | 误 |  | 箱唛表示 | 正 | 误
吊牌 | 正 | 误 |  | 包装方式 | 正 | 误 |  | 纸箱规格 | 正 | 误
【检验时成品完成情况及检验明细】
①成品完成比例（%）：95%
②检验明细：
②规格异常情况 |  | 有 | 无
情况说明：
【问题点描述】
中期问题已改善,尾期问题已修复
【检验结果】
合格：（正常接收） |  |  | 不合格： |  | ①返工翻修 |  | ②让步接受 |  | ③拒绝接收
备注： | 请按照以上提出的问题点改正
检验部门 | 服装QC部门 |  | 检验人 |  | 查验时间 |  | 工厂负责人

## 尾期4
QC出货报告书
订单类别 | 成人期货 |  | 款号 |  | 产品名称 |  |  | 生产工厂 | 铜牛针织-东光工厂
订单数量 |  |  | 合同日期 | 2025-08-10 |  |  | 检验资料确认
色/号型数 |  |  | 交货形式 |  |  |  | 面料第三方合格报告 |  | 有 | 无
验货次数 |  |  | 非直发 | 苏州库 | 天津库 | 直发 | 成品第三方合格报告 |  | 有 | 无
验货数量 |  |  | 入仓数量 |  |  |  | 中期检验报告 |  | 有 | 无
检验方式 | 全检 | 抽检 | 免检 | 复检 | 再复检 | 采购凭证编号：CGDD25062700007
中期检验重大改善项目 |  | 有 | 无 | 改善结果 | 已改善
全色耐洗水测试 |  | 有 | 无 | 洗后结果 | 无异常 | 洗水前后缩量正常
【附属资料确认】
洗水唛 | 正 | 误 |  | 印、绣花 | 正 | 误 |  | 装箱数量 | 正 | 误
合格证 | 正 | 误 |  | 缝纫用线 | 正 | 误 |  | 箱唛表示 | 正 | 误
吊牌 | 正 | 误 |  | 包装方式 | 正 | 误 |  | 纸箱规格 | 正 | 误
【检验时成品完成情况及检验明细】
①成品完成比例（%）：95%
②检验明细：
②规格异常情况 |  | 有 | 无
情况说明：
【问题点描述】
中期问题已改善,尾期问题已修复
【检验结果】
合格：（正常接收） |  |  | 不合格： |  | ①返工翻修 |  | ②让步接受 |  | ③拒绝接收
备注： | 请按照以上提出的问题点改正
检验部门 | 服装QC部门 |  | 检验人 |  | 查验时间 |  | 工厂负责人

## 验货尺寸表
QC规格+1:16测量表
款号 | TAJJAN92268 |  | 品名 | 女式长袖T恤 |  |  | 生产工厂 | 铜牛针织-东光工厂
部位名称 | 指示规格 FINAL SPEC | [5 empty] | 样品规格 SAMPLE SPEC
| XS150/80B | S155/84B | M160/88B | L165/92B | XL170/96B | XXL175/100B | XS150/80B | S155/84B | M160/88B | L165/92B | XL170/96B | XXL175/100B
[7 empty] | 黑色/浅幽绿 | 浅幽绿/奶油杏 | 极地白 | 浅幽绿/黑色 | 奶油杏/极地白 | 黑色/极地白
后中长 | 56.0 | 57.0 | 59.0 | 61.0 | 63.0 | 64.0 | -0.5/-0.5 | -0.3/-0.5 | -0.5/0 | 0/-1 | -1/-0.5 | -0.5/0
前半开拉链 | 15.5 | 15.5 | 17.0 | 17.0 | 19.0 | 19.0 | -0.5/-0.5 | -0.3/-0.5 | -0.5/-0.5 | -0.5/-0.5 | -0.5/-0.5 | -0.5/-0.5
胸围 | 86.0 | 90.0 | 94.0 | 98.0 | 102.0 | 108.0 | +1.5/+1 | -0.5/0 | +1/+0.5 | -1.5/-1 | -1/-1 | -1/-1
腰围 | 78.0 | 82.0 | 86.0 | 90.0 | 95.0 | 101.0 | +1/0 | -1/-0.7 | -1/0 | -1.5/-1 | -1.5/0 | -1/-1
摆围 | 90.0 | 94.0 | 98.0 | 102.0 | 107.0 | 113.0 | +1/0 | -1/-1 | 0/0 | -1.5/-0.5 | -1.5/-0.5 | -1/-1.5
肩宽 | 36.0 | 37.0 | 38.0 | 39.0 | 40.0 | 41.2 | 0/-0.5 | -0.5/-1 | -0.3/0 | -1/-1 | -1/-0.5 | -1/-1
肩点袖长 | 57.5 | 58.0 | 59.0 | 60.0 | 61.0 | 61.5 | -1/-1 | 0/-0.8 | -0.7/0 | -0.5/-1 | -1/0 | -1/0
袖肥/2（参考值） | 15.9 | 16.7 | 17.5 | 18.3 | 19.1 | 20.2 | +0.5/0 | +0.4/+0.3 | +0.5/+0.3 | -0.2/-0.5 | +0.2/+0.3 | 0/-0.2
袖口围/2 | 9.2 | 9.6 | 10.0 | 10.4 | 10.8 | 11.4 | +0.3/0 | 0/0 | 0/0 | -0.2/0 | 0/0 | 0/-0.2
上领围 | 38.0 | 39.0 | 40.0 | 41.0 | 42.0 | 43.5 | +0.5/-0.5 | 0/-1 | +0.5/-0.5 | -0.5/-1 | -1/-0.5 | -0.5/0
下领围 | 42.7 | 43.9 | 45.0 | 46.1 | 47.3 | 48.5 | -1/-1 | -1.5/-1.5 | -1/-1.5 | -1.5/-1.5 | -1.5/-1.3 | -1.5/-1.5
后领高 | 4.0 | 4.0 | 4.0 | 4.0 | 4.0 | 4.0 | -0.3/-0.3 | -0.3/-0.3 | -0.3/-0.3 | -0.3/-0.3 | 0/0 | -0.3/-0.3
备注：
齐色齐码各2-3件，有问题的另加测量数量。
[7 empty] | 验货时间：7-10 |  | 跟单QC:马胜春 |  | 工厂负责人：刘金红

## 1.面料验布
TOREAD-面料验布测试报告登记表
序号 | 供应商 | 缸号 | 面料布种编号 | 颜色 | 涉及到的款号 | 自检报告 | 匹头条实物样 | 疵点 | 断纱 | 色点 | 色杠 | 折痕 | 合计数量 | 备注
[8 empty] | 数量 | 数量 | 数量 | 数量 | 数量
1 | 宏港 | F250214146 | FK07310 | 22FW极地白 | TAJJAN92268 |  |  | 0 | 0 | 0 | 0 | 1 | 1 | YES
2 | 宏港 | F250214154 | FK07310 | 22FW极地白 | TAJJAN92268 |  |  | 1 | 1 | 0 | 0 | 0 | 2 | YES
3 | 宏港 | F250214153 | FK07310 | 22FW极地白 | TAJJAN92268 |  |  | 1 | 0 | 0 | 0 | 0 | 1 | YES
4 | 宏港 | F250214165 | FK07310 | 19SS黑色 | TAJJAN92268 |  |  | 0 | 1 | 0 | 0 | 0 | 1 | YES
5 | 宏港 | F250214167 | FK07310 | 19SS黑色 | TAJJAN92268 |  |  | 1 | 0 | 0 | 0 | 0 | 1 | YES
6 | 宏港 | F250214173 | FK07310 | 19SS黑色 | TAJJAN92268 |  |  | 1 | 0 | 0 | 0 | 1 | 2 | YES
7 | 宏港 | F250214174 | FK07310 | 19SS黑色 | TAJJAN92268 |  |  | 1 | 0 | 0 | 0 | 1 | 2 | YES
8 | 宏港 | F250214139 | FK07310 | 25FW奶油杏 | TAJJAN92268 |  |  | 0 | 1 | 0 | 0 | 0 | 1 | YES
9 | 宏港 | F250214140 | FK07310 | 25FW奶油杏 | TAJJAN92268 |  |  | 1 | 0 | 0 | 0 | 0 | 1 | YES
10 | 宏港 | F250214142 | FK07310 | 25SS浅幽绿 | TAJJAN92268 |  |  | 0 | 0 | 0 | 0 | 1 | 1 | YES
11 | 宏港 | F250214143 | FK07310 | 26SS浅幽绿 | TAJJAN92268 |  |  | 1 | 1 | 0 | 0 | 0 | 2 | YES
制表时间：2025-04-05 | [8 empty] | 测试人签名：张桂洪
测试要求： 1、面料到厂第一时间做测试，根据面料的实际情况，可每缸抽取1-2卷过验布机。

## 2.面料缩率
TOREAD-面料缩率检测测试报告登记表
序号 | 供应商 | 缸号 | 面料布种编号 | 颜色 | 涉及到的款号 | 气缩 |  | 水缩 |  | 累计缩率 | 边中差，头尾差，实测结果 | 判定结果是否合格
[6 empty] | 径向百分比 | 纬向百分比 | 径向百分比 | 纬向百分比
1 | 宏港 | F250214146 | FK07310 | 22FW极地白 | TAJJAN92268 | -0.8 | -0.8 | -1.5 | -0.9 | 径向：-2.3纬向：-1.7 | YES | YES
2 | 宏港 | F250214154 | FK07310 | 22FW极地白 | TAJJAN92268 | -1.2 | 0.6 | -1.8 | -0.7 | 径向：-3.0纬向：-1.3 | YES | YES
3 | 宏港 | F250214153 | FK07310 | 22FW极地白 | TAJJAN92268 | -1.2 | -0.7 | -1.3 | -0.6 | 径向：-2.5纬向：-1.3 | YES | YES
4 | 宏港 | F250214165 | FK07310 | 19SS黑色 | TAJJAN92268 | -1.4 | -0.4 | -1.7 | -0.7 | 径向：-3.1纬向：-1.1 | YES | YES
5 | 宏港 | F250214167 | FK07310 | 19SS黑色 | TAJJAN92268 | -0.8 | -0.4 | -2 | -0.8 | 径向：-2.8纬向：-1.2 | YES | YES
6 | 宏港 | F250214173 | FK07310 | 19SS黑色 | TAJJAN92268 | -1.2 | -0.5 | -1.9 | -0.8 | 径向：-2.1纬向：-1.3 | YES | YES
7 | 宏港 | F250214174 | FK07310 | 19SS黑色 | TAJJAN92268 | -1.1 | -0.5 | -1.6 | -0.6 | 径向：-2.7纬向：-1.1 | YES | YES
8 | 宏港 | F250214139 | FK07310 | 25FW奶油杏 | TAJJAN92268 | -0.9 | -0.6 | -1.9 | -0.7 | 径向：-2.8纬向：-1.1 | YES | YES
9 | 宏港 | F250214140 | FK07310 | 25FW奶油杏 | TAJJAN92268 | -0.9 | -0.6 | -1.6 | -0.4 | 径向：-2.5纬向：-1.0 | YES | YES
10 | 宏港 | F250214142 | FK07310 | 25SS浅幽绿 | TAJJAN92268 | -1.1 | -0.8 | -1.5 | -0.5 | 径向：-2.6纬向：-1.3 | YES | YES
11 | 宏港 | F250214143 | FK07310 | 26SS浅幽绿 | TAJJAN92268 | -1.2 | -0.6 | -1.7 | -0.6 | 径向：-2.9纬向：-1.2 | YES | YES
制表时间：2025-04-06 | [6 empty] | 测试人签名：张桂洪
测试要求： 1、面料到厂第一时间做测试，根据面料的实际情况，可每缸抽取1-2卷测试。 2、取布样中间部位测试，测试大小：50cmX50cm。 3、先烫缩后水洗【同一块面料进行两种测试】。（烫缩：110°-120度；洗缩：30°40分钟洗缩）梭织烫缩2%+洗缩1%，小于等于3%；针织烫缩3%+洗缩2%，小于等于5%。 4、常规面料醒料24小时，弹力面料必须放料时长达到48小时以上。 5、测试边中色差、头尾色差情况（缝制9宫格查看）。

## 3.面料互染
TOREAD-面辅料互染测试报告登记表
项目 | 供应商 | 缸号 | 面料布种编号 | 颜色 | 涉及到的款号 | 物料1 |  |  | 物料2 |  |  | 物料3 |  |  | 物料4 |  |  | 物料5 |  |  | 结果 | 备注
[6 empty] | 物料编号 | 品名 | 供应商 | 物料编号 | 品名 | 供应商 | 物料编号 | 品名 | 供应商 | 物料编号 | 品名 | 供应商 | 物料编号 | 品名 | 供应商
洗测1次 | 此款无拼色撞色工艺，不涉及互染
[6 empty] | 物料6 |  |  | 物料7 |  |  | 物料8 |  |  | 物料9 |  |  | 物料10
[6 empty] | 物料编号 | 品名 | 供应商 | 物料编号 | 品名 | 供应商 | 物料编号 | 品名 | 供应商 | 物料编号 | 品名 | 供应商 | 物料编号 | 品名 | 供应商
洗测2次
洗测3次
洗测4次
洗测5次
制表时间： | [8 empty] | 测试人签名：郭红燕
测试要求： 1、面辅料到厂第一时间做测试，根据面料的实际情况，每色每缸做。 2、水温40°洗水40分钟，机洗一个程序，洗水共计5次。

## 4.面料静水压
TOREAD-面料5点水压测试报告登记表
日期 | 缸号 | 面料布种编号 | 颜色 | 涉及到的款号 | 供应商 | 上午(时间） | 测试条件 | 下午（时间） | 测试条件 | 加班（时间） | 测试条件 | 结果 | 备注
日期 | 批号 | 物料编号 | 颜色 | 涉及到的款号 | 供应商 | 上午(时间） | 测试条件 | 下午（时间） | 测试条件 | 加班（时间） | 测试条件 | 结果 | 备注
制表时间： | [7 empty] | 测试人签名：
测试要求： 1、面料到厂第一时间做测试，根据面料的实际情况，每色每缸抽取1-2卷测试。 2、成衣制作时每天、每款、每色、每号需做水压测试。

## 5.特殊工艺测试
TOREAD-特殊工艺测试报告登记表
项目 | 供应商 | 缸号 | 面料布种编号 | 颜色 | 涉及到的款号 | 使用部位 | 物料工艺1 | 物料工艺2 | 物料工艺3 | 结果 | 备注
洗测1次 | 宏港 | F250214146 | FK07310 | 22FW极地白 | TAJJAN92268 | 左前胸 | 硅胶烫标 |  |  | YES | YES
洗测2次 | 宏港 | F250214165 | FK07310 | 19SS黑色 | TAJJAN92268 | 左前胸 | 硅胶烫标 |  |  | YES | YES
洗测3次 | 宏港 | F250214139 | FK07310 | 25FW奶油杏 | TAJJAN92268 | 左前胸 | 硅胶烫标 |  |  | YES | YES
洗测4次 | 宏港 | F250214142 | FK07310 | 25SS浅幽绿 | TAJJAN92268 | 左前胸 | 硅胶烫标 |  |  | YES | YES
制表时间：2025-05-16 | [6 empty] | 测试人签名：张桂洪
测试要求： 1、胶条、装饰胶膜、印花类、生粘、激光开孔类 2、每款上线前做测试。 3、水温40°洗水40分钟，机洗一个程序，洗水共计5次。

## 6.织带类缩率测试
TOREAD - 织带类缩率测试报告登记表
序号 | 供应商 | 物料编号 | 颜色 | 涉及到的款号 | 气烫缩 | 水缩 | 累计缩率 | 判定结果是否合格
[5 empty] | 经向百分比 | 径向百分比
此款无织带工艺
制表时间： |  |  |  |  | 测试人签名：
测试要求： 1、织带及弹力织带、像根松紧、包边条等到厂后第一时间，做测试。

## 7.浸泡实验
序号 | 款号 | 颜色 | 浸泡图片 | 时间 | 结论
1 | TAJJAN92268 | 黑色 |  | 1小时 | 合格
2 | TAJJAN92268 | 极地白 | 浅色面料无浸泡实验 |  | 合格
3 | TAJJAN92268 | 奶油杏 |  |  | 合格
4 | TAJJAN92268 | 浅幽绿 |  |  | 合格