## AQL2.5验货
探路者尾期验货抽验标准
|  | AQL1.0 |  | AQL2.5 |  | AQL4.0
整批数量 | 抽验数量 | Ac | Re | Ac | Re | Ac | Re
≤90 | 13 | 0 | 1 | 0 | 1 | 1 | 2
91-150 | 20 | 0 | 1 | 1 | 2 | 2 | 3
151-280 | 32 | 0 | 1 | 2 | 3 | 3 | 4
281-500 | 50 | 1 | 2 | 3 | 4 | 5 | 6
501-1200 | 80 | 2 | 3 | 5 | 6 | 7 | 8
1201-3200 | 125 | 3 | 4 | 7 | 8 | 10 | 11
3201-10000 | 200 | 5 | 6 | 10 | 11 | 14 | 15
10001-35000 | 315 | 7 | 8 | 14 | 15 | 21 | 22
注：探路者验货按照AQL2.5验货标准实行

## 首期
TOREAD-首件（首批）检验报告书
订单类别 | 探路者 |  | 合同签订方 |  | 丹东天光 |  | 生产工厂 | 丹东天光
订单基础信息 |  |  | 生产•出货进度 |  |  |  | 指示•确认资料
款号 | TAMMAN91039 |  | 合同交期 |  | 2025.8.30 |  | 产前确认样 |  | 有 | 无
品名 | 男式软壳裤 |  | 上线日 |  | 2025.6.6 |  | 原辅材料卡 |  | 有 | 无
色/号型数 | 1 | 6 | 缝制预计完成日 |  | 2025.7.8 |  | 大货面料确认样 |  | 有 | 无
订单数量 | 500 |  | 包装预计完成日 |  | 2025.7.10 |  | 印花、刺绣确认样 |  | 有 | 无
|  |  | 预计发货时间 |  | 2025.8.15 |  | 洗唛、合格证指示资料 |  | 有 | 无
【工艺确认】
原材料 | 正 | 误 |  | 印、绣花 | 正 | 误 | 无此工艺 | 洗水唛 | 正 | 误
辅料使用 | 正 | 误 |  | 胶膜工艺 | 正 | 误 | 无此工艺 | 合格证 | 正 | 误
制作工艺 | 正 | 误 |  | 压胶水压 | OK | NG | 无此工艺 | 缝纫用线 | 正 | 误
补充事项：无异常
【面料品质确认】
物性检测 | OK | NG |  | 面料颜色 | OK | NG |  | 互染测试 | OK | NG
外观查验 | OK | NG |  | 面料缸差 | OK | NG |  | 水洗缩率 | OK | NG
无异常
【裁剪完成情况】
①裁剪完成比例（%）：
号型 颜色 |  |  | S | M | L | XL | XXL | XXXL |  | 未裁齐原因
黑色 |  |  | 50% | 50% | 50% | 50% | 50% | 50% |  | 陆续裁剪
【成品检查明细】★颜色、数量需要写清楚
黑色；L#.3条.
【规格确认】
①规格测量明细以插入附件形式列明，并注明洗前洗后规格
②规格异常情况 |  | 有 | 无 | 备注：无异常
【问题点与指导项目】 ★的问题应添加照片说明（包括成品及半成品检查）
1.产前样提出的问题在大货中已经调整.
2.侧兜拉链处皱.
以上问题请及时改正。
【耐洗水确认】
粘衬 | OK | NG | 无此工艺 | 胶膜 | OK | NG | 无此工艺 | 扭曲 | OK | NG
印、绣花 | OK | NG | 无此工艺 | 压胶水压 | OK | NG | 无此工艺 | 水洗缩率 | OK | NG
补充事项：无异常
【重大改善说明及整改复核时间】
检验部门 | 天光服装厂 |  | 检验担当 | 李娜 | 查验时间 | 2025.6.10 | 工厂负责人 |  | 张爱萍
【整改结果】
检验部门 | 服装品控部 |  | 检验担当 |  | 复核时间 |  | 工厂负责人

## 1验货尺寸表
款号 | TAMMAN91039 |  | 品名 | 男式软壳裤 |  |  | 生产工厂 | 丹东天光
部位名称 | 指示规格 FINAL SPEC | [5 empty] | 样品规格 SAMPLE SPEC
| S | M | L | XL | XXL | XXXL | 黑色L#1 | 黑色L#2
| 165/80B | 170/84B | 175/88B | 180/92B | 185/96B | 190/100B | 洗前/洗后 | 洗前/洗后
裤外侧长 | 99.3 | 101.4 | 103.5 | 105.6 | 107.7 | 109.8 | +1/+0.6 | +0.8/+0.5
内档长 | 73 | 74.5 | 76 | 77.5 | 79 | 80.5 | +1.5/+1 | +0.6/+0.3
腰围 平量 | 77 | 81 | 85 | 89 | 94 | 100 | 0/0 | 0.0
臀围 | 100.8 | 104.4 | 108 | 112 | 116 | 120 | +1/+1 | +0.6/+0.4
腿围/2 | 31.2 | 32.4 | 33.5 | 34.8 | 36.1 | 37.4 | +0.6/+0.4 | +0.3/0
膝围/2 | 22.4 | 23.1 | 23.8 | 24.5 | 25.2 | 26.1 | +0.2/0 | 0/0
脚口/2 | 18 | 18.5 | 19 | 19.5 | 20 | 20.7 | +0.8/+0.6 | +0.2/0
前裆长 含腰 | 24.2 | 24.9 | 25.5 | 26.1 | 26.8 | 27.4 | +0.8/+0.5 | +0.3/0
后裆长 含腰 | 43 | 43.9 | 44.8 | 45.9 | 47 | 48.1 | +0.6/+0.3 | +0.4/0
备注：
初期请洗测2-3件，有问题的另加测量数量。
[7 empty] | 验货时间： | 2025.6.10 | 跟单QC:周苑 | 工厂负责人： | 张爱萍

## 中期
TOREAD-QC中期检验报告书
订单类别 | 探路者 |  | 合同签订方 |  | 丹东天光 |  | 生产工厂 | 丹东天光
订单基础信息 |  |  | 生产•出货进度 |  |  |  | 指示•确认资料
款号 | TAMMAN91039 |  | 合同交期 |  | 2025.8.30 |  | 首件检验报告 |  | 有 | 无
品名 | 男式软壳裤 |  | 裁剪完成数量 |  | 400 |  | 首件检验未尽事项 |  | 有 | 无
色/号型数 | 1 | 6 | 缝制完成数量 |  | 200 |  | 首件检验未尽事项内容
订单数量 | 500 |  | 包装完成数量 |  | 100 |  | 初期问题已经改善.
|  |  | 预计发货时间 |  | 2025.8.15
【附属资料确认】
原材料 | 正 | 误 |  | 洗水唛 | 正 | 误 |  | 印、绣花 | 正 | 误
辅料使用 | 正 | 误 |  | 合格证 | 正 | 误 |  | 缝纫用线 | 正 | 误
备注：无异常
【检验明细】：检验明细（要求齐色、齐号至少10件检查）
黑色； S#. M#.L#. XL#.XXL#. XXXL#.各4条.
【耐水洗测试】：耐洗水测试明细（要求齐色、齐号）
黑色； S#. M#.L#. XL#.XXL#. XXXL#.各1条.
【规格确认】
①规格测量明细以插入附件形式列明，并注明洗前洗后规格
②规格异常情况 |  | 有 | 无
说明：无异常
【耐洗水确认】
粘衬 | OK | NG | 无此工艺 | 胶膜 | OK | NG | 无此工艺 | 扭曲 | OK | NG
印、绣花 | OK | NG | 无此工艺 | 压胶水压 | OK | NG | 无此工艺 | 水洗缩率 | OK | NG
补充事项：无异常
【问题点与指导项目】 ★的问题应添加照片说明
1.腰面反吐.
2.明线线迹不良.
以上问题请及时改正。
【整改的严重缺陷及整改复核时间】
中期问题要在2天内改善
检验部门 | 天光服装厂 |  | 检验担当 | 李娜 | 查验时间 | 2025.6.15 | 工厂负责人 |  | 张爱萍
【整改结果】
检验部门 | 服装品控部 |  | 检验担当 |  | 查验时间 |  | 工厂负责人

## 验货尺寸表2
款号 | TAMMAN91039 |  | 品名 | 男式软壳裤 |  |  | 生产工厂 | 丹东天光
部位名称 | 指示规格 FINAL SPEC | [5 empty] | 样品规格 SAMPLE SPEC
| S | M | L | XL | XXL | XXXL | S | M | L | XL | XXL | XXXL
| 165/80B | 170/84B | 175/88B | 180/92B | 185/96B | 190/100B | 洗前/洗后 | 洗前/洗后 | 洗前/洗后 | 洗前/洗后 | 洗前/洗后 | 洗前/洗后
裤外侧长 | 99.3 | 101.4 | 103.5 | 105.6 | 107.7 | 109.8 | +1/+0.6 | +1/0 | +0.5/+1 | +0.3/+0.5 | +1/+0.5 | +0.8/+0.7
内档长 | 73 | 74.5 | 76 | 77.5 | 79 | 80.5 | 0/+1 | +0.5/+1 | +0.5/+0.5 | +0.5/+1 | +1/+1 | +1/+1
腰围 平量 | 77 | 81 | 85 | 89 | 94 | 100 | -0.5/-0.5 | -0.5/+0.5 | -0.5/-1 | -1/0 | 0/0 | +0.3/+0.5
臀围 | 100.8 | 104.4 | 108 | 112 | 116 | 120 | +0.6/+0.4 | +0.5/+1 | +0.6/0 | +0.5/+0.8 | +0.8/+0.6 | +1/+1
腿围/2 | 31.2 | 32.4 | 33.5 | 34.8 | 36.1 | 37.4 | 0/-0.2 | 0/0 | 0/-0.2 | -0.2/-0.3 | -0.2/-0.2 | +0.5/+0.5
膝围/2 | 22.4 | 23.1 | 23.8 | 24.5 | 25.2 | 26.1 | -0.3/0 | +0.2/0 | 0/0 | -0.2/0 | -0.3/0 | 0/+0.6
脚口/2 | 18 | 18.5 | 19 | 19.5 | 20 | 20.7 | +0.4/+0.5 | +0.5+0.5 | +0.4/+0.6 | +0.5/0 | 0/+0.2 | +0.5/+0.2
前裆长 含腰 | 24.2 | 24.9 | 25.5 | 26.1 | 26.8 | 27.4 | +0.4/0 | +0.2/+0.3 | -0.5/0 | +0.2/0 | 0/+0.5 | +0.5/+0.6
后裆长 含腰 | 43 | 43.9 | 44.8 | 45.9 | 47 | 48.1 | +0.4/+0.5 | +0.2/+0.3 | 0/0 | -0.3/-0.3 | 0/+0.2 | +0.3/+0.6
备注：
初期请洗测2-3件，有问题的另加测量数量。
[7 empty] | 验货时间：2025.6.15 |  | 跟单QC:周苑 |  | 工厂负责人： | 张爱萍

## 尾期
QC出货报告书
订单类别 | 探路者 |  | 款号 | TAMMAN91039 |  |  |  | 生产工厂 | 丹东天光
订单数量 | 500 |  | 合同日期 | 2025.8.30 |  |  | 检验资料确认
色/号型数 | 1 | 6 | 交货形式 |  |  |  | 面料第三方合格报告 |  | 有 | 无
验货次数 | 1 |  | 非直发 | 苏州库 | 天津库 | 直发 | 成品第三方合格报告 |  | 有 | 无
验货数量 | 80 |  | 入仓数量 |  | 500 |  | 中期检验报告 |  | 有 | 无
采购凭证号： |  | CGDD25061100002
检验方式 | 全检 | 抽检 | 免检 | 复检 | 再复检
中期检验重大改善项目 |  | 有 | 无 | 改善结果 | 已改善
全色耐洗水测试 |  | 有 | 无 | 洗后结果 | 无异常 | 洗水前后缩量正常
【附属资料确认】
洗水唛 | 正 | 误 |  | 印、绣花 | 正 | 误 |  | 装箱数量 | 正 | 误
合格证 | 正 | 误 |  | 缝纫用线 | 正 | 误 |  | 箱唛表示 | 正 | 误
吊牌 | 正 | 误 |  | 包装方式 | 正 | 误 |  | 纸箱规格 | 正 | 误
【检验时成品完成情况及检验明细】
①成品完成比例（%）：95%
②检验明细：
黑色：44#.39#.48#.41#.46#.51#.
②规格异常情况 |  | 有 | 无
情况说明： | 无异常
【问题点描述】
1.断线。 1条.
2.中期问题大货有改善，返修已修复.
【检验结果】
合格：（正常接收） |  |  | 不合格： |  | ①返工翻修 |  | ②让步接受 |  | ③拒绝接收
备注： | 请按照以上提出的问题点改正
此次出货500条.按QAL2.5要求抽查60条，不良1条.在接受范围内.可以正常出货.
检验部门 | 天光服装厂 |  | 检验人 | 李娜 | 查验时间 | 2025.6.20 | 工厂负责人 |  | 张爱萍

## 验货尺寸表
QC规格测量表
款号 | TAMMAN91039 |  | 品名 | 男式软壳裤 |  |  | 生产工厂 | 丹东天光
部位名称 | 指示规格 FINAL SPEC | [5 empty] | 样品规格 SAMPLE SPEC
| S | M | L | XL | XXL | XXXL | S | M | L | XL | XXL | XXXL
| 165/80B | 170/84B | 175/88B | 180/92B | 185/96B | 190/100B | 黑色 | 黑色 | 黑色 | 黑色 | 黑色 | 黑色
裤外侧长 | 99.3 | 101.4 | 103.5 | 105.6 | 107.7 | 109.8 | +1/+0.6 | +1/0 | +0.5/+1 | +0.3/+0.5 | +1/+0.5 | 0/+0.4
内档长 | 73 | 74.5 | 76 | 77.5 | 79 | 80.5 | 0/+1 | +0.5/+1 | +0.5/+0.5 | +0.5/+1 | +1/+1 | +1/+1
腰围 平量 | 77 | 81 | 85 | 89 | 94 | 100 | -0.5/-0.5 | -0.5/+0.5 | -0.5/-1 | -1/0 | 0/0 | +0.4/0
臀围 | 100.8 | 104.4 | 108 | 112 | 116 | 120 | -0.2/-0.3 | -0.3/-0.2 | -0.3/-0.2 | -0.3/-0.3 | 0/-0.2 | -0.4/0
腿围/2 | 31.2 | 32.4 | 33.5 | 34.8 | 36.1 | 37.4 | 0/-0.2 | 0/0 | 0/-0.2 | -0.2/-0.3 | -0.2/-0.2 | 0/-0.2
膝围/2 | 22.4 | 23.1 | 23.8 | 24.5 | 25.2 | 26.1 | -0.3/0 | +0.2/0 | 0/0 | -0.2/0 | -0.3/0 | 0/0
脚口/2 | 18 | 18.5 | 19 | 19.5 | 20 | 20.7 | +0.4/+0.5 | +0.5+0.5 | +0.4/+0.5 | +0.5/0 | 0/+0.2 | +0.5/+0.3
前裆长 含腰 | 24.2 | 24.9 | 25.5 | 26.1 | 26.8 | 27.4 | +0.4/0 | +0.2/+0.3 | -0.5/0 | +0.2/0 | 0/+0.5 | +0.6/+0.3
后裆长 含腰 | 43 | 43.9 | 44.8 | 45.9 | 47 | 48.1 | +0.6/0 | -0.2/+0.2 | +0.3/+0.3 | +0.5/+0.3 | 0/-0.2 | -0.4/0
备注：
初期请洗测2-3件，有问题的另加测量数量。
[7 empty] | 验货时间：2025.6.20 |  | 跟单QC:周苑 |  | 工厂负责人： | 张爱萍

## 1面料验布
TOREAD-面料验布测试报告登记表
序号 | 缸号 | 面料布种编号 | 颜色 | 涉及到的款号 | 供应商 | 自检报告 | 匹头条实物样 | 疵点 | 断纱 | 色点 | 色杠 | 折痕 | 合计数量 | 备注
[8 empty] | 数量 | 数量 | 数量 | 数量 | 数量
1 | 1//3 | FW12190 | 黑色 | 91039 | 台华 |  |  | 1 |  | 1 |  | 1
2 | 2//5 | FW12190 | 黑色 | 91039 | 台华 |  |  |  | 1 |  | 2
3 | 2//5 | FW12190 | 黑色 | 91039 | 台华 |  |  | 2 | 1 |  | 1
4 | 3//5 | FW12190 | 黑色 | 91039 | 台华 |  |  | 1 |  | 2 |  | 2
5 | 3//5 | FW12190 | 黑色 | 91039 | 台华 |  |  | 2 | 1 | 2
制表时间： | [8 empty] | 测试人签名：那业兴
测试要求： 1、面料到厂第一时间做测试，根据面料的实际情况，可每缸抽取1-2卷过验布机。
幅宽窄，短米，缩率大

## 2面料缩率
TOREAD-面料缩率检测测试报告登记表
序号 | 供应商 | 缸号 | 面料布种编号 | 颜色 | 涉及到的款号 | 气缩 |  | 水缩 |  | 累计缩率 | 边中差，头尾差，实测结果 | 判定结果是否合格
[6 empty] | 径向百分比 | 纬向百分比 | 径向百分比 | 纬向百分比
1 | 台华 | 1//3 | FW12190 | 黑色 | 91039 | 1 | 1 | 1 | 0
2 | 台华 | 2//5 | FW12190 | 黑色 | 91039 | 1.2 | 1.2 | 1 | 0
3 | 台华 | 2//5 | FW12190 | 黑色 | 91039 | 3.5 | 1.5 | 1 | 0.5
4 | 台华 | 3//5 | FW12190 | 黑色 | 91039 | 2 | 1 | 1 | 0.5
5 | 台华 | 3//5 | FW12190 | 黑色 | 91039 | 1.5 | 1 | 1 | 0.5

## 3面料互染
TOREAD-面辅料互染测试报告登记表
项目 | 供应商 | 缸号 | 面料布种编号 | 颜色 | 涉及到的款号 | 物料1 |  |  | 物料2 |  |  | 物料3 |  |  | 物料4 |  |  | 物料5 |  |  | 结果 | 备注
[6 empty] | 物料编号 | 品名 | 供应商 | 物料编号 | 品名 | 供应商 | 物料编号 | 品名 | 供应商 | 物料编号 | 品名 | 供应商 | 物料编号 | 品名 | 供应商
洗测1次 | 台华 |  | FW12190 | 黑色 | TAMMAN91039 | YK00028 | 3#尼龙闭尾正装，DA拉头，含注塑上下止 | YKK | YK00196 | 3#尼龙闭尾反装，DFBW拉头（拉头在中间），不含上下止 | YKK | ZY00404 | TOREAD硅胶菱形烫标（6*0.9CM） | 川海 | SK00143 | 喷弹性漆TOREAD裤钩扣 | 伟星 | ZY00414 | HIMEX白色号型尺码烫标（防升华处理） | 宝绅 | ZY00414 染色
[6 empty] | 物料6 |  |  | 物料7 |  |  | 物料8 |  |  | 物料9 |  |  | 物料10
[6 empty] | 物料编号 | 品名 | 供应商 | 物料编号 | 品名 | 供应商 | 物料编号 | 品名 | 供应商 | 物料编号 | 品名 | 供应商 | 物料编号 | 品名 | 供应商
[6 empty] | ZD00260 | 尼龙人字纹织带（1CM） | 泰丰 | BZ00035-001 | 探路者成衣洗水标 | 宝绅 | ZK00191 | 小日字扣（L10C-内径1CM） | 台扣利富高塑胶制品（东莞）有限公司 | LP00182 | HIMEX 中国梯拉袢（绳体顺色，胶头黑色） | 倍腾
洗测2次
洗测3次
洗测4次
洗测5次
制表时间： | [8 empty] | 测试人签名：
测试要求： 1、面辅料到厂第一时间做测试，根据面料的实际情况，每色每缸做。 2、水温40°洗水40分钟，机洗一个程序，洗水共计5次。

## 4面料静水压
TOREAD-面料5点水压测试报告登记表
日期 | 缸号 | 面料布种编号 | 颜色 | 涉及到的款号 | 供应商 | 上午(时间） | 测试条件 | 下午（时间） | 测试条件 | 加班（时间） | 测试条件 | 结果 | 备注
日期 | 批号 | 物料编号 | 颜色 | 涉及到的款号 | 供应商 | 上午(时间） | 测试条件 | 下午（时间） | 测试条件 | 加班（时间） | 测试条件 | 结果 | 备注
制表时间： | [7 empty] | 测试人签名：
测试要求： 1、面料到厂第一时间做测试，根据面料的实际情况，每色每缸抽取1-2卷测试。 2、成衣制作时每天、每款、每色、每号需做水压测试。

## 5特殊工艺
TOREAD-特殊工艺测试报告登记表
项目 | 供应商 | 缸号 | 面料布种编号 | 颜色 | 涉及到的款号 | 使用部位 | 物料工艺1 | 物料工艺2 | 物料工艺3 | 结果 | 备注
洗测1次 |  | 1//3 |  | 黑色 | 91039 | 前 腿袋 | 转移印 |  |  | OK
洗测4次 | [5 empty] | 腰尺码 | 转移印 |  | 染色 | OK
洗测5次
制表时间： | [6 empty] | 测试人签名：李娜
测试要求： 1、胶条、装饰胶膜、印花类、生粘、激光开孔类 2、每款上线前做测试。 3、水温40°洗水40分钟，机洗一个程序，洗水共计5次。

## 6织带测试
TOREAD - 织带类缩率测试报告登记表
序号 | 供应商 | 物料编号 | 颜色 | 涉及到的款号 | 气烫缩 | 水缩 | 累计缩率 | 判定结果是否合格
[5 empty] | 经向百分比 | 径向百分比
1 | SJ00009 | 锦湾 | 黑色 | 91039 | 5%
制表时间： |  |  |  |  | 测试人签名：
测试要求： 1、织带及弹力织带、像根松紧、包边条等到厂后第一时间，做测试。