## AQL2.5验货
探路者尾期验货抽验标准
|  | AQL1.0 |  | AQL2.5 |  | AQL4.0
整批数量 | 抽验数量 | Ac | Re | Ac | Re | Ac | Re
≤90 | 13 | 0 | 1 | 0 | 1 | 1 | 2
91-150 | 20 | 0 | 1 | 1 | 2 | 2 | 3
151-280 | 32 | 0 | 1 | 2 | 3 | 3 | 4
281-500 | 50 | 1 | 2 | 3 | 4 | 5 | 6
501-1200 | 80 | 2 | 3 | 5 | 6 | 7 | 8
1201-3200 | 125 | 3 | 4 | 7 | 8 | 10 | 11
3201-10000 | 200 | 5 | 6 | 10 | 11 | 14 | 15
10001-35000 | 315 | 7 | 8 | 14 | 15 | 21 | 22
注：探路者验货按照AQL2.5验货标准实行

## 首期
TOREAD-首件（首批）检验报告书
订单类别 | 探路者 |  | 合同签订方 |  | 丹东天光 |  | 生产工厂 | 丹东太平湾天艺
订单基础信息 |  |  | 生产•出货进度 |  |  |  | 指示•确认资料
款号 | TAMMCN91860 |  | 合同交期 |  | 2025.9.15 |  | 产前确认样 |  | 有 | 无
品名 | 男式越野软壳裤 |  | 上线日 |  | 2025.8.10 |  | 原辅材料卡 |  | 有 | 无
色/号型数 | 2 | 6 | 缝制预计完成日 |  | 2025.8.31 |  | 大货面料确认样 |  | 有 | 无
订单数量 | 12240 |  | 包装预计完成日 |  | 2025.9.1 |  | 印花、刺绣确认样 |  | 有 | 无
|  |  | 预计发货时间 |  | 2025.9.2 |  | 洗唛、合格证指示资料 |  | 有 | 无
确认资料缺失内容说明：
【工艺确认】
原材料 | 正 | 误 |  | 印、绣花 | 正 | 误 | 无此工艺 | 洗水唛 | 正 | 误
辅料使用 | 正 | 误 |  | 胶膜工艺 | 正 | 误 | 无此工艺 | 合格证 | 正 | 误
制作工艺 | 正 | 误 |  | 压胶水压 | OK | NG | 无此工艺 | 缝纫用线 | 正 | 误
补充事项：无异常
【面料品质确认】
物性检测 | OK | NG |  | 面料颜色 | OK | NG |  | 互染测试 | OK | NG
外观查验 | OK | NG |  | 面料缸差 | OK | NG |  | 水洗缩率 | OK | NG
问题描述：无异常
【裁剪完成情况】
①裁剪完成比例（%）：
号型 颜色 |  |  | S | M | L | XL | XXL | XXXL |  | 未裁齐原因
黑色 |  |  | 50% | 50% | 50% | 50% | 50% | 50% |  | 陆续裁剪
炭灰色 |  |  | 50% | 50% | 50% | 50% | 50% | 50% |  | 陆续裁剪
【成品检查明细】★颜色、数量需要写清楚
黑色L#3条.
【规格确认】
①规格测量明细以插入附件形式列明，并注明洗前洗后规格
②规格异常情况 |  | 有 | 无 | 备注：无异常
【问题点与指导项目】 ★的问题应添加照片说明（包括成品及半成品检查）
1.产前样提出的问题.大货已改善.
2.门刀不顺直.
3.侧兜拉链盒宽窄不均.
以上问题请及时改正。
【耐洗水确认】
粘衬 | OK | NG | 无此工艺 | 胶膜 | OK | NG | 无此工艺 | 扭曲 | OK | NG
印、绣花 | OK | NG | 无此工艺 | 压胶水压 | OK | NG | 无此工艺 | 水洗缩率 | OK | NG
补充事项：无异常
【重大改善说明及整改复核时间】
检验部门 | 天光服装厂 |  | 检验担当 | 李娜 | 查验时间 | 2025.8.12 | 工厂负责人 |  | 张爱萍
【整改结果】
检验部门 | 服装品控部 |  | 检验担当 |  | 复核时间 |  | 工厂负责人

## 1验货尺寸表
款号 | TAMMCN91860 |  | 品名 | 男式越野软壳裤 |  |  | 生产工厂 | 丹东太平湾天艺
部位名称 | 指示规格 FINAL SPEC | [5 empty] | 样品规格 SAMPLE SPEC
| S | M | L | XL | XXL | XXXL | 黑色L#1 | 黑色L#2
| 160/80B | 170/84B | 175/88B | 180/92B | 185/96B | 190/100B | 洗前/洗后 | 洗前/洗后
裤外侧长 | 100.3 | 102.4 | 104.5 | 106.6 | 108.7 | 110.8 | +1/+0.7 | -0.5/-0.2
内档长 | 76 | 77.5 | 79 | 80.5 | 82 | 83.5 | +1/+0.5 | 0/-0.3
腰围 平量 | 74 | 78 | 82 | 86 | 91 | 97 | +0.5/+0.5 | 0/0
臀围 | 98.8 | 102.4 | 106 | 110 | 114 | 118 | -0.4/-0.2 | 0/0
腿围/2 | 29.7 | 30.85 | 32 | 33.3 | 34.6 | 35.9 | 0/0 | -0.5/-0.2
膝围/2 | 21.1 | 21.8 | 22.5 | 23.2 | 23.9 | 24.8 | -0.2/-0 | 0/0
脚口/2 | 18.5 | 19 | 19.5 | 20 | 20.5 | 21.2 | +0.6/+0.3 | -0.6/-0.4
前裆长 含腰 | 25.2 | 25.9 | 26.5 | 27.1 | 27.8 | 28.4 | +0.6/+0.3 | 0/-0.3
后裆长 含腰 | 42.5 | 43.4 | 44.3 | 45.4 | 46.5 | 47.6 | +0.3/+0.3 | -0.4/0
备注：
初期请洗测2-3件，有问题的另加测量数量。
[7 empty] | 验货时间：2025.8.12 |  | 跟单QC:周苑 | 工厂负责人：张爱萍

## 中期
TOREAD-QC中期检验报告书
订单类别 | 探路者 |  | 合同签订方 |  | 丹东天光 |  | 生产工厂 | 丹东太平湾天艺
订单基础信息 |  |  | 生产•出货进度 |  |  |  | 指示•确认资料
款号 | TAMMCN91860 |  | 合同交期 |  | 2025.9.15 |  | 首件检验报告 |  | 有 | 无
品名 | 男式越野软壳裤 |  | 裁剪完成数量 |  | 10000 |  | 首件检验未尽事项 |  | 有 | 无
色/号型数 | 2 | 6 | 缝制完成数量 |  | 5000 |  | 首件检验未尽事项内容
订单数量 | 12240 |  | 包装完成数量 |  | 1000 |  | 初期提出问题大货已改善
|  |  | 预计发货时间 |  | 2025.9.2
【附属资料确认】
原材料 | 正 | 误 |  | 洗水唛 | 正 | 误 |  | 印、绣花 | 正 | 误
辅料使用 | 正 | 误 |  | 合格证 | 正 | 误 |  | 缝纫用线 | 正 | 误
备注：无异常
【检验明细】：检验明细（要求齐色、齐号至少10件检查）
黑色；S#.L#.XXL#各2条
炭灰色；M#.XL#.XXXL#各2条.
【耐水洗测试】：耐洗水测试明细（要求齐色、齐号）
黑色；S#.L#.XXL#各1条
炭灰色；M#.XL#.XXXL#各条.
【规格确认】
①规格测量明细以插入附件形式列明，并注明洗前洗后规格
②规格异常情况 |  | 有 | 无
说明：无异常
【耐洗水确认】
粘衬 | OK | NG | 无此工艺 | 胶膜 | OK | NG | 无此工艺 | 扭曲 | OK | NG
印、绣花 | OK | NG | 无此工艺 | 压胶水压 | OK | NG | 无此工艺 | 水洗缩率 | OK | NG
补充事项：无异常
【问题点与指导项目】 ★的问题应添加照片说明
1.脏污1条.
2.拉链明线宽窄.拉链起拱2条.
3.脚口宽窄1条.
以上问题请及时改正。
【整改的严重缺陷及整改复核时间】
备注：请工厂在3天内改善中期提出的问题.
检验部门 | 天光服装厂 |  | 检验担当 | 李娜 | 查验时间 | 2025.8.23 | 工厂负责人 |  | 张爱萍
【整改结果】
检验部门 | 服装品控部 |  | 检验担当 |  | 查验时间 |  | 工厂负责人

## 验货尺寸表2
款号 | TAMMCN91860 |  | 品名 | 男式越野软壳裤 |  |  | 生产工厂 | 丹东太平湾天艺
部位名称 | 指示规格 FINAL SPEC | [5 empty] | 样品规格 SAMPLE SPEC
| S | M | L | XL | XXL | XXXL | S | M | L | XL | XXL | XXXL
| 160/80B | 170/84B | 175/88B | 180/92B | 185/96B | 190/100B | 洗前/洗后 | 洗前/洗后 | 洗前/洗后 | 洗前/洗后 | 洗前/洗后 | 洗前/洗后
裤外侧长 | 100.3 | 102.4 | 104.5 | 106.6 | 108.7 | 110.8 | +0.5/+0.5 | +1/+0.5 | +0.2/+0.5 | -0.4/+0.5 | 0/+0.5 | -0.8/-0.5
内档长 | 76 | 77.5 | 79 | 80.5 | 82 | 83.5 | +1/+0.5 | +0.5/+0.5 | +0.4/+0.5 | +1/+0.5 | -1/+0.5 | -1/-0.6
腰围 平量 | 74 | 78 | 82 | 86 | 91 | 97 | +0.3/+0.5 | +1/+0.5 | +1/+0.8 | +1.2/+0.5 | +1/+0.5 | 0/0
臀围 | 98.8 | 102.4 | 106 | 110 | 114 | 118 | 0/0 | -0.2/0 | -0.3/0 | 0/-0.2 | -0.5/0 | +0.2/0
腿围/2 | 29.7 | 30.85 | 32 | 33.3 | 34.6 | 35.9 | +0.2/0 | 0/0 | 0/0 | 0/+0.3 | +0.3/0 | 0/0
膝围/2 | 21.1 | 21.8 | 22.5 | 23.2 | 23.9 | 24.8 | +0.3/+0.2 | 0/+0.2 | +0.3/+0 | +0.2/+0.2 | 0/0 | +0.6/+0.4
脚口/2 | 18.5 | 19 | 19.5 | 20 | 20.5 | 21.2 | +0.5/+0.2 | +0.3/+0.2 | +0.2/0 | +0.2/+0.5 | 0/0 | +0.5/0.5
前裆长 含腰 | 25.2 | 25.9 | 26.5 | 27.1 | 27.8 | 28.4 | +0.3/0 | +0.3/+0.2 | +0.5/+0.3 | 0/+0.7 | +0.5/0 | 0/0
后裆长 含腰 | 42.5 | 43.4 | 44.3 | 45.4 | 46.5 | 47.6 | +0.8/+0.5 | +0.3/0 | +0.5/+0.5 | -0.3/0 | +0.3/+0.1 | -0.4/-0.2
备注：
初期请洗测2-3件，有问题的另加测量数量。
[7 empty] | 验货时间：2025.8.23 |  | 跟单QC:周苑 |  | 工厂负责人： | 张爱萍

## 尾期
QC出货报告书
订单类别 | 探路者 |  | 款号 | TAMMCN91860 |  |  |  |  | 生产工厂 | 丹东太平湾天艺
订单数量 | 12240 |  | 合同日期 | 2025.9.15 |  |  |  | 检验资料确认
色/号型数 | 2 | 6 | 交货形式 |  |  |  |  | 面料第三方合格报告 |  | 有 | 无
验货次数 | 1 |  | 非直发 | 苏州库 | 天津库 | 美妙 | 直发 | 成品第三方合格报告 |  | 有 | 无
验货数量 | 450 |  | 入仓数量 |  |  | 12240 |  | 中期检验报告 |  | 有 | 无
采购凭证号： | CGDD25042700099
检验方式 | 全检 | 抽检 | 免检 | 复检 | 再复检
中期检验重大改善项目 |  | 有 | 无 | 改善结果 | 已改善
全色耐洗水测试 |  | 有 | 无 | 洗后结果 | 无异常 |  | 洗水前后缩量正常
【附属资料确认】
洗水唛 | 正 | 误 |  | 印、绣花 | 正 |  | 误 |  | 装箱数量 | 正 | 误
合格证 | 正 | 误 |  | 缝纫用线 | 正 |  | 误 |  | 箱唛表示 | 正 | 误
吊牌 | 正 | 误 |  | 包装方式 | 正 |  | 误 |  | 纸箱规格 | 正 | 误
【检验时成品完成情况及检验明细】
①成品完成比例（%）：95%
②检验明细：
黑色：1140#.1604#.1154#.1187#.1440#.1500#.1135#.1164#.1175#.1185#.1380#.1480#.1530#.1572#.1188#.1295#.1300#.1331#.1350#.1365#.1450#.1541#.
1145#.1197#.1210#.1233#.1251#.1392#.1262#.1281#.1485#.1556#.
炭灰色：871#.1039#.775#.903#.709#.718#.822#.934#.761#.857#.914#.1070#.733#.836#.893#.738#.865#.1045#.
②规格异常情况 |  | 有 | 无
情况说明： | 无异常
【问题点描述】
1.脏污. 6条. 黑色
2.线头. 5条.
3.露茬线. 1条.
4.脚口接线双轨. 1条.
5黑色：抽查288条，不良13条，已超标。工厂全部重新翻箱，重新检验。
1.脏污. 2条 炭灰色
2.断线. 1条.
3.色差. 1条.
4.中期问题已改善.返修已修复.
5炭灰色:抽查162条，不良4条。未超标，可以正常出货。
【检验结果】
合格：（正常接收） |  |  | 不合格： |  | ①返工翻修 |  |  | ②让步接受 |  | ③拒绝接收
备注： | 请按照以上提出的问题点改正
此订单12240条，按AQL2.5验货要求，黑色：抽查288条，不良13条，已超标。工厂全部重新翻箱，重新检验。不可以出货。
炭灰色:抽查162条，不良4条。未超标，可以正常出货。
检验部门 | 服装QC部门 |  | 检验人 | 周苑 | 查验时间 | 2025.9.2 |  | 工厂负责人 |  | 张爱萍

## 验货尺寸表
QC规格测量表
款号 | TAMMCN91860 |  | 品名 | 男式越野软壳裤 |  |  | 生产工厂 | 丹东太平湾
部位名称 | 指示规格 FINAL SPEC | [5 empty] | 样品规格 SAMPLE SPEC
| S | M | L | XL | XXL | XXXL | S | M | L | XL | XXL | XXXL
| 160/80B | 170/84B | 175/88B | 180/92B | 185/96B | 190/100B | 160/80B | 170/84B | 175/88B | 180/92B | 185/96B | 190/100B
裤外侧长 | 100.3 | 102.4 | 104.5 | 106.6 | 108.7 | 110.8 | +0.5/+1 | +0.3/+0.5 | +1/+0.6 | +1/0 | +0.3/+0.5 | +1/+0.5
内档长 | 76 | 77.5 | 79 | 80.5 | 82 | 83.5 | +0.5/+0.5 | +0.5/+1 | 0/+1 | +0.5/+1 | +0.5/+1 | +1/+1
腰围 平量 | 74 | 78 | 82 | 86 | 91 | 97 | +1.5/+1 | +1.3/+1.2 | +1/+1 | +1.3/+1 | +1/0 | 0/+1
臀围 | 98.8 | 102.4 | 106 | 110 | 114 | 118 | -0.3/-0.2 | -0.3/-0.3 | -0.2/-0.3 | -0.3/-0.2 | -0.3/-0.3 | 0/-0.2
腿围/2 | 29.7 | 30.85 | 32 | 33.3 | 34.6 | 35.9 | 0/-0.2 | -0.2/-0.3 | 0/-0.2 | 0/0 | -0.2/-0.3 | -0.2/-0.2
膝围/2 | 21.1 | 21.8 | 22.5 | 23.2 | 23.9 | 24.8 | 0/0 | -0.2/0 | -0.3/0 | +0.2/0 | -0.2/0 | -0.3/0
脚口/2 | 18.5 | 19 | 19.5 | 20 | 20.5 | 21.2 | +0.4/+0.5 | +0.5/0 | +0.4/+0.5 | +0.5+0.5 | +0.5/0 | 0/+0.2
前裆长 含腰 | 25.2 | 25.9 | 26.5 | 27.1 | 27.8 | 28.4 | -0.5/0 | +0.2/0 | +0.4/0 | +0.2/+0.3 | +0.2/0 | 0/+0.5
后裆长 含腰 | 42.5 | 43.4 | 44.3 | 45.4 | 46.5 | 47.6 | +0.5/+0.2 | +0.6/0.3 | -0.2/0 | +0.3/+0.5 | +0.2/0 | 0-0.5
备注：
初期请洗测2-3件，有问题的另加测量数量。
[7 empty] | 验货时间：2025.9.2 |  | 跟单QC:周苑 |  | 工厂负责人： | 张爱萍

## 1面料验布
TOREAD-面料验布测试报告登记表
序号 | 缸号 | 面料布种编号 | 颜色 | 涉及到的款号 | 供应商 | 自检报告 | 匹头条实物样 | 疵点 | 断纱 | 色点 | 色杠 | 折痕 | 合计数量 | 备注
[8 empty] | 数量 | 数量 | 数量 | 数量 | 数量
1 | 1266-003 | G17FW0650 | 黑 | 91860 | 嘉兴正麒 |  |  | 3 |  |  |  |  | 3
2 | 1266-006 | G17FW0650 | 黑 | 91860 | 嘉兴正麒 |  |  | 2 |  |  | 1 | 2 | 5
3 | 5227-014 | G17FW0650 | 黑 | 91860 | 嘉兴正麒 |  |  |  | 4 |  |  |  | 4
4 | 1265-002 | G17FW0650 | 黑 | 91860 | 嘉兴正麒 |  |  |  | 1 |  |  | 1 | 2
5 | 1265-009 | G17FW0650 | 黑 | 91860 | 嘉兴正麒 | [5 empty] | 3 |  | 3
6 | 1266-011 | G17FW0650 | 黑 | 91860 | 嘉兴正麒 |  |  | 1 |  |  |  |  | 1
7 | 2175-001 | G17FW0650 | 黑 | 91860 | 嘉兴正麒 |  |  |  | 4 |  |  | 3 | 7
8 | 2175-006 | G17FW0650 | 黑 | 91860 | 嘉兴正麒 | [7 empty] | 0
9 | 2176-007 | G17FW0650 | 黑 | 91860 | 嘉兴正麒 | [5 empty] | 5 |  | 5
10 | 2176-009 | G17FW0650 | 黑 | 91860 | 嘉兴正麒 | [5 empty] | 5 |  | 5
11 | 4307-002 | G17FW0650 | 黑 | 91860 | 嘉兴正麒 |  |  | 1 |  |  | 3 |  | 4
12 | 52281-007 | G17FW0650 | 黑 | 91860 | 嘉兴正麒 | [7 empty] | 0
13 | 5229-003 | G17FW0650 | 黑 | 91860 | 嘉兴正麒 |  |  |  |  | 3 |  |  | 3
14 | 2174-005 | G17FW0650 | 黑 | 91860 | 嘉兴正麒 | [6 empty] | 3 | 3
15 | 2174-006 | G17FW0650 | 黑 | 91860 | 嘉兴正麒 |  |  | 3 |  | 1 |  | 6 | 10
16 | 2177-007 | G17FW0650 | 黑 | 91860 | 嘉兴正麒 |  |  | 1 |  |  |  |  | 1
17 | 2177-013 | G17FW0650 | 黑 | 91860 | 嘉兴正麒 |  |  |  | 1 |  |  | 2 | 3
18 | 2178-004 | G17FW0650 | 黑 | 91860 | 嘉兴正麒 | [6 empty] | 1 | 1
19 | 5227-010 | G17FW0650 | 黑 | 91860 | 嘉兴正麒 |  |  |  |  | 1 |  |  | 1
20 | 5230-011 | G17FW0650 | 黑 | 91860 | 嘉兴正麒 | [5 empty] | 3 |  | 3
21 | 8315-009 | G17FW0650 | 黑 | 91860 | 嘉兴正麒 | [5 empty] | 2 |  | 2
22 | 5232-004 | G17FW0650 | 黑 | 91860 | 嘉兴正麒 |  |  | 1 |  |  |  | 2 | 3
23 | 5232-010 | G17FW0650 | 黑 | 91860 | 嘉兴正麒 |  |  | 6 |  |  |  |  | 6
24 | 92521-001 | G17FW0650 | 黑 | 91860 | 嘉兴正麒 |  |  |  | 1 | 1 |  | 1 | 3
25 | 7370-002 | G17FW0650 | 黑 | 91860 | 嘉兴正麒 |  |  |  |  | 1 |  |  | 1
26 | 7370-011 | G17FW0650 | 黑 | 91860 | 嘉兴正麒 |  |  |  | 1 |  |  | 2 | 3
27 | 7371-005 | G17FW0650 | 黑 | 91860 | 嘉兴正麒 |  |  | 1 |  |  | 1 |  | 2
28 | 7371-012 | G17FW0650 | 黑 | 91860 | 嘉兴正麒 |  |  |  |  | 1 |  | 3 | 4
29 | 7372-004 | G17FW0650 | 黑 | 91860 | 嘉兴正麒 |  |  |  |  | 1 |  |  | 1
30 | 73172-008 | G17FW0650 | 黑 | 91860 | 嘉兴正麒 | [7 empty] | 0
31 | 4304-004 | G17FW0650 | 灰 | 91860 | 嘉兴正麒 |  |  |  | 3 |  |  | 1 | 4
32 | 4304-007 | G17FW0650 | 灰 | 91860 | 嘉兴正麒 |  |  | 4 |  |  |  |  | 4
33 | 2180-001 | G17FW0650 | 灰 | 91860 | 嘉兴正麒 |  |  |  |  | 3 |  |  | 3
34 | 2180-004 | G17FW0650 | 灰 | 91860 | 嘉兴正麒 | [6 empty] | 1 | 1
35 | 2181-002 | G17FW0650 | 灰 | 91860 | 嘉兴正麒 | [5 empty] | 1 |  | 1
36 | 2182-003 | G17FW0650 | 灰 | 91860 | 嘉兴正麒 |  |  | 2 |  |  | 1 |  | 3
37 | 2183-005 | G17FW0650 | 灰 | 91860 | 嘉兴正麒 | [5 empty] | 3 |  | 3
38 | 2184-004 | G17FW0650 | 灰 | 91860 | 嘉兴正麒 |  |  |  | 2 |  |  | 3 | 5
39 | 2185-002 | G17FW0650 | 灰 | 91860 | 嘉兴正麒 | [5 empty] | 3 |  | 3
40 | 2186-006 | G17FW0650 | 灰 | 91860 | 嘉兴正麒 |  |  |  | 1 |  |  | 2 | 3
41 | 5232-006 | G17FW0650 | 灰 | 91860 | 嘉兴正麒 |  |  |  |  | 5 |  |  | 5
42 | 5233-001 | G17FW0650 | 灰 | 91860 | 嘉兴正麒 |  |  | 1 | 5 |  |  |  | 6
43 | 5234-009 | G17FW0650 | 灰 | 91860 | 嘉兴正麒 |  |  | 3 |  | 2 |  | 3 | 8
44 | 5236-003 | G17FW0650 | 灰 | 91860 | 嘉兴正麒 |  |  |  | 4 |  |  |  | 4
45 | 5237-008 | G17FW0650 | 灰 | 91860 | 嘉兴正麒 |  |  | 1 | 3 |  |  | 1 | 5
46 | 5238-004 | G17FW0650 | 灰 | 91860 | 嘉兴正麒 | [5 empty] | 3 |  | 3
47 | 5239-003 | G17FW0650 | 灰 | 91860 | 嘉兴正麒 |  |  | 1 | 1 |  | 3 |  | 5
48 | 5240-005 | G17FW0650 | 灰 | 91860 | 嘉兴正麒 |  |  | 1 |  |  |  |  | 1
49 | 9253-001 | G17FW0650 | 灰 | 91860 | 嘉兴正麒 | [5 empty] | 2 |  | 2
50 | 9254-006 | G17FW0650 | 灰 | 91860 | 嘉兴正麒 | [5 empty] | 1 |  | 1
51 | 9311-008 | G17FW0650 | 灰 | 91860 | 嘉兴正麒 |  |  | 1 |  |  |  | 1 | 2
制表时间： | [8 empty] | 测试人签名：
测试要求： 1、面料到厂第一时间做测试，根据面料的实际情况，可每缸抽取1-2卷过验布机。

## 2面料缩率
TOREAD-面料缩率检测测试报告登记表
序号 | 供应商 | 缸号 | 面料布种编号 | 颜色 | 涉及到的款号 | 气缩 |  | 水缩 |  | 累计缩率 | 边中差，头尾差，实测结果 | 判定结果是否合格
[6 empty] | 径向百分比 | 纬向百分比 | 径向百分比 | 纬向百分比
1 | 嘉兴正麒 | 1266-003 | G17FW0650 | 黑 | 91860 | -0.4 | 0 | -0.3 | 0 |  | 头尾色差
2 | 嘉兴正麒 | 1266-006 | G17FW0650 | 黑 | 91860 | -0.2 | -0.6 | 0 | 0 |  | 头尾色差
3 | 嘉兴正麒 | 5227-014 | G17FW0650 | 黑 | 91860 | -0.4 | -0.6 | 0 | 0 |  | 头尾色差
4 | 嘉兴正麒 | 1265-002 | G17FW0650 | 黑 | 91860 | -0.8 | -0.4 | 0 | 0 |  | 头尾色差
5 | 嘉兴正麒 | 1265-009 | G17FW0650 | 黑 | 91860 | -0.8 | -0.4 | -0.1 | 0 |  | 头尾色差
6 | 嘉兴正麒 | 1266-011 | G17FW0650 | 黑 | 91860 | -0.4 | 0 | 0 | 0 |  | 头尾色差
7 | 嘉兴正麒 | 2175-001 | G17FW0650 | 黑 | 91860 | -0.4 | 0 | 0 | 0 |  | 头尾色差
8 | 嘉兴正麒 | 2175-006 | G17FW0650 | 黑 | 91860 | -0.4 | -0.6 | -0.1 | 0 |  | 头尾色差
9 | 嘉兴正麒 | 2176-007 | G17FW0650 | 黑 | 91860 | -0.4 | 0 | 0 | 0 |  | 头尾色差
10 | 嘉兴正麒 | 2176-009 | G17FW0650 | 黑 | 91860 | -0.4 | -0.6 | 0 | 0 |  | 头尾色差
11 | 嘉兴正麒 | 4307-002 | G17FW0650 | 黑 | 91860 | -0.4 | -0.4 | 0 | 0 |  | 头尾色差
12 | 嘉兴正麒 | 52281-007 | G17FW0650 | 黑 | 91860 | -0.6 | 0 | -0.3 | 0 |  | 头尾色差
13 | 嘉兴正麒 | 5229-003 | G17FW0650 | 黑 | 91860 | -0.4 | -0.4 | 0 | 0 |  | 头尾色差
14 | 嘉兴正麒 | 2174-005 | G17FW0650 | 黑 | 91860 | -0.4 | -0.6 | 0 | 0 |  | 头尾色差
15 | 嘉兴正麒 | 2174-006 | G17FW0650 | 黑 | 91860 | -0.8 | -0.4 | 0 | 0 |  | 头尾色差
16 | 嘉兴正麒 | 2177-007 | G17FW0650 | 黑 | 91860 | -0.8 | -0.4 | -0.1 | 0 |  | 头尾色差
17 | 嘉兴正麒 | 2177-013 | G17FW0650 | 黑 | 91860 | -0.4 | -0.4 | 0 | 0 |  | 头尾色差
18 | 嘉兴正麒 | 2178-004 | G17FW0650 | 黑 | 91860 | -0.4 | -0.4 | 0 | 0 |  | 头尾色差
19 | 嘉兴正麒 | 5227-010 | G17FW0650 | 黑 | 91860 | -0.6 | -0.6 | -0.1 | 0 |  | 头尾色差
20 | 嘉兴正麒 | 5230-011 | G17FW0650 | 黑 | 91860 | -0.8 | 0 | -0.3 | 0 |  | 头尾色差
21 | 嘉兴正麒 | 8315-009 | G17FW0650 | 黑 | 91860 | -0.4 | -0.6 | 0 | 0 |  | 头尾色差
22 | 嘉兴正麒 | 5232-004 | G17FW0650 | 黑 | 91860 | -0.4 | -0.6 | 0 | 0 |  | 头尾色差
23 | 嘉兴正麒 | 5232-010 | G17FW0650 | 黑 | 91860 | -0.8 | -0.4 | 0 | 0 |  | 头尾色差
24 | 嘉兴正麒 | 92521-001 | G17FW0650 | 黑 | 91860 | -0.8 | -0.4 | -0.1 | 0 |  | 头尾色差
25 | 嘉兴正麒 | 7370-002 | G17FW0650 | 黑 | 91860 | -0.4 | -0.4 | -0.3 | 0 |  | 头尾色差
26 | 嘉兴正麒 | 7370-011 | G17FW0650 | 黑 | 91860 | -0.4 | -0.4 | 0 | 0 |  | 头尾色差
27 | 嘉兴正麒 | 7371-005 | G17FW0650 | 黑 | 91860 | -0.4 | -0.6 | -0.1 | 0 |  | 头尾色差
28 | 嘉兴正麒 | 7371-012 | G17FW0650 | 黑 | 91860 | -0.8 | -0.2 | 0 | 0 |  | 头尾色差
29 | 嘉兴正麒 | 7372-004 | G17FW0650 | 黑 | 91860 | -0.8 | -0.4 | -0.1 | 0 |  | 头尾色差
30 | 嘉兴正麒 | 73172-008 | G17FW0650 | 黑 | 91860 | -0.4 | -0.4 | -0.3 | 0 |  | 头尾色差
31 | 嘉兴正麒 | 4304-004 | G17FW0650 | 灰 | 91860 | -0.2 | -0.4 | 0 | 0 |  | 头尾色差
32 | 嘉兴正麒 | 4304-007 | G17FW0650 | 灰 | 91860 | -0.4 | -0.6 | -0.1 | 0 |  | 头尾色差
33 | 嘉兴正麒 | 2180-001 | G17FW0650 | 灰 | 91860 | -0.4 | -0.4 | -0.2 | 0 |  | 头尾色差
34 | 嘉兴正麒 | 2180-004 | G17FW0650 | 灰 | 91860 | -1 | -0.6 | -0.3 | 0 |  | 头尾色差
35 | 嘉兴正麒 | 2181-002 | G17FW0650 | 灰 | 91860 | -0.6 | -0.6 | -0.2 | 0 |  | 头尾色差
36 | 嘉兴正麒 | 2182-003 | G17FW0650 | 灰 | 91860 | -0.8 | -0.4 | -0.3 | 0 |  | 头尾色差
37 | 嘉兴正麒 | 2183-005 | G17FW0650 | 灰 | 91860 | -0.4 | 0 | -0.3 | 0 |  | 头尾色差
38 | 嘉兴正麒 | 2184-004 | G17FW0650 | 灰 | 91860 | 0 | -0.6 | 0 | 0 |  | 头尾色差
39 | 嘉兴正麒 | 2185-002 | G17FW0650 | 灰 | 91860 | -0.4 | -0.6 | -0.2 | 0 |  | 头尾色差
40 | 嘉兴正麒 | 2186-006 | G17FW0650 | 灰 | 91860 | -0.8 | -0.4 | 0 | 0 |  | 头尾色差
41 | 嘉兴正麒 | 5232-006 | G17FW0650 | 灰 | 91860 | -0.8 | -0.4 | -0.1 | 0 |  | 头尾色差
42 | 嘉兴正麒 | 5233-001 | G17FW0650 | 灰 | 91860 | -0.4 | -0.4 | -0.3 | 0 |  | 头尾色差
43 | 嘉兴正麒 | 5234-009 | G17FW0650 | 灰 | 91860 | -0.4 | -0.4 | 0 | 0 |  | 头尾色差
44 | 嘉兴正麒 | 5236-003 | G17FW0650 | 灰 | 91860 | 0 | -0.6 | 0 | 0 |  | 头尾色差
45 | 嘉兴正麒 | 5237-008 | G17FW0650 | 灰 | 91860 | -0.4 | 0 | -0.3 | 0 |  | 头尾色差
46 | 嘉兴正麒 | 5238-004 | G17FW0650 | 灰 | 91860 | -0.4 | -0.6 | 0 | 0 |  | 头尾色差
47 | 嘉兴正麒 | 5239-003 | G17FW0650 | 灰 | 91860 | -0.4 | -0.6 | -0.4 | 0 |  | 头尾色差
48 | 嘉兴正麒 | 5240-005 | G17FW0650 | 灰 | 91860 | -0.8 | -0.4 | 0 | 0 |  | 头尾色差
49 | 嘉兴正麒 | 9253-001 | G17FW0650 | 灰 | 91860 | -0.8 | -0.4 | -0.1 | 0 |  | 头尾色差
50 | 嘉兴正麒 | 9254-006 | G17FW0650 | 灰 | 91860 | -0.4 | -0.4 | -0.3 | 0 |  | 头尾色差
51 | 嘉兴正麒 | 9311-008 | G17FW0650 | 灰 | 91860 | 0 | -0.4 | -0.4 | 0 |  | 头尾色差

## 3面料互染
TOREAD-面辅料互染测试报告登记表
项目 | 供应商 | 缸号 | 面料布种编号 | 颜色 | 涉及到的款号 | 物料1 |  |  | 物料2 |  |  | 物料3 |  |  | 物料4 |  |  | 物料5 |  |  | 结果 | 备注
[6 empty] | 物料编号 | 品名 | 供应商 | 物料编号 | 品名 | 供应商 | 物料编号 | 品名 | 供应商 | 物料编号 | 品名 | 供应商 | 物料编号 | 品名 | 供应商
洗测1次 | 正麒 |  | G16FW0650三防整理 | 黑色 | TAMMCN91860 | YK00028 | 3#尼龙闭尾正装，DA拉头，含注塑上下止 | YKK | YK00104 | 3#尼龙闭尾反装，DABLH拉头，不含上下止（拉头在中间） | YKK | G17SSZK001 | TOREAD金属裤钩扣（改薄） | 伟星 | G16SSLP002 | 包胶印LOGO拉袢(黑色胶体) | 伟星 | ZM00056 | TOREAD主唛/ZZM018/裤子主唛（下装） | 常美
[6 empty] | 物料6 |  |  | 物料7 |  |  | 物料8 |  |  | 物料9 |  |  | 物料10
[6 empty] | 物料编号 | 品名 | 供应商 | 物料编号 | 品名 | 供应商 | 物料编号 | 品名 | 供应商 | 物料编号 | 品名 | 供应商 | 物料编号 | 品名 | 供应商
[6 empty] | ZM00057 | TOREAD主唛/ZZM019/竖向尺码标 | 常美 | BZ00035 | 探路者成衣洗水标 | 宝绅 | G15FWJB003 | 探路者几何形橡胶侧唛（黑底白字） | 龙时
洗测2次
洗测3次
洗测4次
洗测5次
制表时间： | [8 empty] | 测试人签名：
测试要求： 1、面辅料到厂第一时间做测试，根据面料的实际情况，每色每缸做。 2、水温40°洗水40分钟，机洗一个程序，洗水共计5次。

## 4面料静水压
TOREAD-面料5点水压测试报告登记表
日期 | 缸号 | 面料布种编号 | 颜色 | 涉及到的款号 | 供应商 | 上午(时间） | 测试条件 | 下午（时间） | 测试条件 | 加班（时间） | 测试条件 | 结果 | 备注
日期 | 批号 | 物料编号 | 颜色 | 涉及到的款号 | 供应商 | 上午(时间） | 测试条件 | 下午（时间） | 测试条件 | 加班（时间） | 测试条件 | 结果 | 备注
制表时间： | [7 empty] | 测试人签名：
测试要求： 1、面料到厂第一时间做测试，根据面料的实际情况，每色每缸抽取1-2卷测试。 2、成衣制作时每天、每款、每色、每号需做水压测试。

## 5特殊工艺
TOREAD-特殊工艺测试报告登记表
项目 | 供应商 | 缸号 | 面料布种编号 | 颜色 | 涉及到的款号 | 使用部位 | 物料工艺1 | 物料工艺2 | 物料工艺3 | 结果 | 备注
洗测1次 |  | 无
洗测2次
洗测3次
洗测4次
洗测5次
制表时间： | [6 empty] | 测试人签名：
测试要求： 1、胶条、装饰胶膜、印花类、生粘、激光开孔类 2、每款上线前做测试。 3、水温40°洗水40分钟，机洗一个程序，洗水共计5次。

## 6织带测试
TOREAD - 织带类缩率测试报告登记表
序号 | 供应商 | 物料编号 | 颜色 | 涉及到的款号 | 气烫缩 | 水缩 | 累计缩率 | 判定结果是否合格
[5 empty] | 经向百分比 | 径向百分比
|  | 松紧带 | 白色 | 91860 | -6
制表时间： |  |  |  |  | 测试人签名：
测试要求： 1、织带及弹力织带、像根松紧、包边条等到厂后第一时间，做测试。