## 工作内容
生产工厂前期资料准备：
1 | 下单明细及货期进度
2 | 收集工艺资料
3 | 产前样衣分析
4 | 工厂排产计划收集
5 | 开裁前召开产前会议并拍照
6 | 工厂业务每周3下班前提交（每周生产进度表)
7 | 面料辅料到厂7个工作日内完成抽检记录（6个表格）；检验结果回执给材料商、探路者质量负责人（QC）
首期验货资料及条件：
1 | 生产线出成品10件左右
2 | 业务员提前3个工作日发OA验货申请
3 | 查看面料辅料的验货记录，按款核对清楚并提交给探路者质量负责人（QC）（Excel格式）（1-6测试表）
4 | 跟踪面料辅料到厂7个工作日内验货过程
5 | 提交实物检验图片和视频
6 | 工厂检验员拍照首期验货过程及生产线情况，（洗标主标，问题点
7 | 寄3-5件给QC洗测（熨烫平整），我司留底一件首件，并发OA说明
8 | 工厂首件验货填写（首期验货报告）+洗水前后规格表（Excel格式）
9 | OA申请首期：格式写明上线时间、已出成品件数、寄评定样衣明细、收件人、快递单号。
中期验货资料及条件：
1 | 生产线下50%，包装20%
2 | 业务员提前3个工作日发OA中期验货申请
3 | 提交并核对面料第3方检测报告内各项功能信息与洗标及吊牌是否吻合
4 | 齐色错码各号型2件给我司QC洗测，并发QA说明
5 | 工厂检验员拍照和拍视频中期验货过程及生产线情况（纸箱，未拆袋产品，洗标主标，合格证，问题产品
6 | 工厂中期验货填写(中期验货报告)+测量成衣洗水前后尺寸表（Excel格式）
7 | OA申请中期：格式写明已出成品件数、已包装数量、寄评定样衣明细、收件人、快递单号。
尾期验货资料及条件：
1 | 全部下机，包装95%
2 | 业务员提前5个工作日发OA尾期验货申请
3 | 提交并核对面料和成衣第3方检测报告各项功能及吊牌信息是否吻合
4 | 工厂验货过程视频和拍照片（纸箱，未拆袋的产品，合格证及功能吊牌+各色组洗标主标，问题产品，称重照片。
5 | 工厂尾期验货填写（尾期验货报告）+齐色错码各3件以上规格测量尺寸表（Excel格式）
6 | 按公司要求按出货量比例抽验，并记录抽箱号及问题产品和数量
7 | OA申请尾期：格式写明已包装完成款式、数量、自验货时间（直发款约验货时间）、出货箱单。
注：适用于自主管理类工厂

## AQL2.5验货
探路者尾期验货抽验标准
|  | AQL1.0 |  | AQL2.5 |  | AQL4.0
整批数量 | 抽验数量 | Ac | Re | Ac | Re | Ac | Re
≤90 | 13 | 0 | 1 | 0 | 1 | 1 | 2
91-150 | 20 | 0 | 1 | 1 | 2 | 2 | 3
151-280 | 32 | 0 | 1 | 2 | 3 | 3 | 4
281-500 | 50 | 1 | 2 | 3 | 4 | 5 | 6
501-1200 | 80 | 2 | 3 | 5 | 6 | 7 | 8
1201-3200 | 125 | 3 | 4 | 7 | 8 | 10 | 11
3201-10000 | 200 | 5 | 6 | 10 | 11 | 14 | 15
10001-35000 | 315 | 7 | 8 | 14 | 15 | 21 | 22
注：探路者验货按照AQL2.5验货标准实行

## 首期
TOREAD-首件（首批）检验报告书
订单类别 | 探路者童装 |  | 合同签订方 |  | 大连信和服装有限公司 |  | 生产工厂 | 大连信和服装有限公司
订单基础信息 |  |  | 生产•出货进度 |  |  |  | 指示•确认资料
款号 | QAWWBL93624 |  | 合同交期 |  | 2025-10-15 |  | 产前确认样 |  | 有 | 无
品名 | 儿童套绒夹克 |  | 上线日 |  | 2025-10-07 |  | 原辅材料卡 |  | 有 | 无
色/号型数 | 4 | 6 | 缝制预计完成日 |  | 2025-10-30 |  | 大货面料确认样 |  | 有 | 无
订单数量 | 2900 |  | 包装预计完成日 |  | 2025-10-30 |  | 印花、刺绣确认样 |  | 有 | 无
采购凭证编号： | CGDD25070300001 |  | 预计发货时间 |  | 2025-10-30 |  | 洗唛、合格证指示资料 |  | 有 | 无
确认资料缺失内容说明：
【工艺确认】
原材料 | 正 | 误 |  | 印、绣花 | 正 | 误 | 无此工艺 | 洗水唛 | 正 | 误
辅料使用 | 正 | 误 |  | 胶膜工艺 | 正 | 误 | 无此工艺 | 合格证 | 正 | 误
制作工艺 | 正 | 误 |  | 压胶水压 | OK | NG | 无此工艺 | 缝纫用线 | 正 | 误
补充事项：
【面料品质确认】
物性检测 | OK | NG |  | 面料颜色 | OK | NG |  | 互染测试 | OK | NG
外观查验 | OK | NG |  | 面料缸差 | OK | NG |  | 水洗缩率 | OK | NG
问题描述：
【裁剪完成情况】
①裁剪完成比例（%）：
号型 颜色 | 120/60 | 130/64 | 140/68 | 150/72 | 160/80 | 170/88 |  |  |  | 未裁齐原因
琥珀绿 | OK | OK | OK | OK | OK | OK
矿石绿 | OK | OK | OK | OK | OK | OK
数码蓝 | OK | OK | OK | OK | OK | OK
活力红 | OK | OK | OK | OK | OK | OK
【成品检查明细】★颜色、数量需要写清楚
蓝色检验5件160码
【规格确认】
①规格测量明细以插入附件形式列明，并注明洗前洗后规格
②规格异常情况 |  | 有 | 无 | 备注：
【问题点与指导项目】 ★的问题应添加照片说明（包括成品及半成品检查）
产前样提出的问题在大货中已经调整。
外件
1.粘胶不牢起泡
2.底摆明线打绺
3.上拉链吃聚不均，码带外露不等宽
4.底摆套结漏打
内件
1.领口左右不等高，领圈明线不等宽
2.止口拉链起浪，
以上问题请及时改正。
【耐洗水确认】
粘衬 | OK | NG | 无此工艺 | 胶膜 | OK | NG | 无此工艺 | 扭曲 | OK | NG
印、绣花 | OK | NG | 无此工艺 | 压胶水压 | OK | NG | 无此工艺 | 水洗缩率 | OK | NG
补充事项：
【重大改善说明及整改复核时间】
检验部门 | 服装品控部 |  | 检验担当 | 倪生德 | 查验时间 | 2025-10-08 | 工厂负责人 |  | 张茂红
【整改结果】
检验部门 | 服装品控部 |  | 检验担当 | 倪生德 | 复核时间 | 2025-10-08 | 工厂负责人 |  | 张茂红

## 验货尺寸表 -首期外件
QC规格测量表
款号 | QAWWBL93624-外件 |  | 品名 | 冲锋衣外套 |  |  | 生产工厂 | 大连信和 |  |  |  |  | 生产工厂 | 大连信和
部位名称 | 指示规格 FINAL SPEC | [5 empty] | 样品规格 SAMPLE SPEC | [5 empty] | 样品规格 SAMPLE SPEC
| 120/60 | 130/64 | 140/68 | 150/72 | 160/80 | 170/88 | 120/60 | 130/64 | 140/68 | 150/72 | 160/80洗前 | 170/88 | 120/60 | 130/64 | 140/68 | 150/72 | 160/80洗后 | 170/88
后中长 | 51 | 55 | 59 | 63 | 67 | 71 |  |  |  |  | +1 | [5 empty] | +0.5
前中长 | 50 | 54 | 58 | 62 | 66 | 70 |  |  |  |  | / | [5 empty] | /
胸围 | 86 | 90 | 94 | 100 | 106 | 112 |  |  |  |  | +1 | [5 empty] | +1
摆围 | 84 | 88 | 92 | 98 | 104 | 110 |  |  |  |  | +1 | [5 empty] | +1
领围 | 47 | 48 | 49 | 50.5 | 52 | 53.5 |  |  |  |  | / | [5 empty] | /
肩宽 | 33.5 | 35 | 37.2 | 39.4 | 41.6 | 43.8 |  |  |  |  | / | [5 empty] | /
肩点袖长 | 44.5 | 48.5 | 52.1 | 55.7 | 59.3 | 62.9 |  |  |  |  | +0.5 | [5 empty] | /
袖肥/2 | 17.8 | 19 | 20.2 | 21.4 | 22.6 | 23.8 |  |  |  |  | / | [5 empty] | /
袖肘围/2 | 15.2 | 16 | 16.8 | 17.8 | 18.8 | 19.6 |  |  |  |  | / | [5 empty] | /
袖口围/2（拉量） | 13.8 | 14 | 14.2 | 14.6 | 15 | 15.4 |  |  |  |  | / | [5 empty] | /
袖口围/2（平量） | 10.3 | 10.5 | 10.7 | 11.1 | 11.5 | 11.9 |  |  |  |  | / | [5 empty] | /
帽高 | 31.2 | 32 | 32.8 | 33.6 | 34.4 | 35.2 |  |  |  |  | +0.5 | [5 empty] | +0.5
帽宽 | 22.5 | 23 | 23.5 | 24.25 | 25 | 25.75 |  |  |  |  | / | [5 empty] | /
贴袋上口宽 | 13.5 | 13.5 | 14.5 | 14.5 | 15.5 | 15.5 |  |  |  |  | / | [5 empty] | /
领高 | 8 | 8 | 8 | 8 | 8 | 8 |  |  |  |  | / | [5 empty] | /
备注：
初期请洗测2-3件，有问题的另加测量数量。
[7 empty] | 验货时间：2025.10.8 |  | 跟单QC:倪生德 |  | 工厂负责人：张茂宏
Note on M6: Administrator:
Note on S6: Administrator:
Note on M9: Administrator:
Note on S9: Administrator:
Note on M10: Administrator:
Note on S10: Administrator:
Note on S11: Administrator:
Note on M12: Administrator:
Note on S12: Administrator:
Note on M13: Administrator:
Note on S13: Administrator:
Note on M14: Administrator:
Note on S14: Administrator:
Note on M15: Administrator:
Note on S15: Administrator:
Note on M17: Administrator:
Note on S17: Administrator:
Note on M18: Administrator:
Note on S18: Administrator:
Note on M19: Administrator:
Note on S19: Administrator:

## 验货尺寸表 -首期内件
QC规格测量表
款号 | QAWWBL93624-内件 |  | 品名 | 摇粒绒外套 |  |  | 生产工厂 | 大连信和 |  |  |  |  | 生产工厂 | 大连信和
部位名称 | 指示规格 FINAL SPEC | [5 empty] | 样品规格 SAMPLE SPEC 洗前 | [5 empty] | 样品规格 SAMPLE SPEC 洗后
| 120/60 | 130/64 | 140/68 | 150/72 | 160/80 | 170/88 | 120/60 | 130/64 | 140/68 | 150/72 | 160/80 | 170/88 | 120/60 | 130/64 | 140/68 | 150/72 | 160/80 | 170/88
后中长 | 47 | 51 | 55 | 59 | 63 | 67 |  |  |  |  | +0.5 | [5 empty] | +0.5
前中长 | 45 | 49 | 53 | 57 | 61 | 65 |  |  |  |  | / | [5 empty] | /
胸围 | 80 | 84 | 88 | 94 | 100 | 106 |  |  |  |  | / | [5 empty] | /
摆围 | 78 | 82 | 86 | 92 | 98 | 104 |  |  |  |  | +1 | [5 empty] | /
肩宽 | 31.5 | 33 | 35.2 | 37.4 | 39.6 | 41.8 |  |  |  |  | / | [5 empty] | /
领围 | 40 | 41 | 42 | 43.5 | 45 | 46.5 |  |  |  |  | +0.5 | [5 empty] | +0.5
上领围 | 38.5 | 39.5 | 40.5 | 42 | 43.5 | 45 |  |  |  |  | / | [5 empty] | /
肩点袖长 | 43 | 47 | 50.6 | 54.2 | 57.8 | 61.4 |  |  |  |  | / | [5 empty] | /
袖肥/2 | 15.3 | 16.5 | 17.7 | 18.9 | 20.1 | 21.3 |  |  |  |  | / | [5 empty] | /
袖肘围/2 | 13.2 | 14 | 14.8 | 15.8 | 16.8 | 17.6 |  |  |  |  | / | [5 empty] | /
袖口围/2 | 12.3 | 12.5 | 12.7 | 13.1 | 13.5 | 13.9 |  |  |  |  | / | [5 empty] | /
袖口围/2平量 | 9.3 | 9.5 | 9.7 | 10.1 | 10.5 | 10.9 |  |  |  |  | / | [5 empty] | /
领高 | 5 | 5 | 5 | 5.5 | 5.5 | 5.5 |  |  |  |  | / | [5 empty] | /
插手袋长 | 13 | 13 | 14 | 14 | 15 | 15 |  |  |  |  | / | [5 empty] | /
备注：
初期请洗测2-3件，有问题的另加测量数量。
[7 empty] | 日期 2025.10.8 |  | 跟单QC:倪生德 |  | 工厂负责人：张茂红
部位
部位

## 中期
TOREAD-QC中期检验报告书
订单类别 | 探路者童装 |  | 合同签订方 |  | 大连信和服装有限公司 |  | 生产工厂 | 大连信和服装有限公司
订单基础信息 |  |  | 生产•出货进度 |  |  |  | 指示•确认资料
款号 | QAWWBL93624 |  | 合同交期 |  | 2025-10-07 |  | 首件检验报告 |  | 有 | 无
品名 | 儿童套绒夹克 |  | 裁剪完成数量 |  | 2900 |  | 首件检验未尽事项 |  | 有 | 无
色/号型数 | 4 | 6 | 缝制完成数量 |  | 2000 |  | 首件检验未尽事项内容
订单数量 | 2900 |  | 包装完成数量 |  | 1800 |  | 初期提出的问题以改进
采购凭证编号： | CGDD25070300001 |  | 预计发货时间 |  | 2025-10-30
【附属资料确认】
原材料 | 正 | 误 |  | 洗水唛 | 正 | 误 |  | 印、绣花 | 正 | 误
辅料使用 | 正 | 误 |  | 合格证 | 正 | 误 |  | 缝纫用线 | 正 | 误
备注：
【检验明细】：检验明细（要求齐色、齐号至少10件检查）
矿石绿齐码共20件
【耐水洗测试】：耐洗水测试明细（要求齐色、齐号）
矿石绿齐码3件
【规格确认】
①规格测量明细以插入附件形式列明，并注明洗前洗后规格
②规格异常情况 |  | 有 | 无
说明：
【耐洗水确认】
粘衬 | OK | NG | 无此工艺 | 胶膜 | OK | NG | 无此工艺 | 扭曲 | OK | NG
印、绣花 | OK | NG | 无此工艺 | 压胶水压 | OK | NG | 无此工艺 | 水洗缩率 | OK | NG
补充事项：
【问题点与指导项目】 ★的问题应添加照片说明
外件：
1.上帽打褶
2.前上兜多量不平服
3.脏污
内件：
1.兜口咧嘴
2.包条毛漏
3.下摆不顺直
以上问题请及时改正。
【整改的严重缺陷及整改复核时间】
备注：
检验部门 | 服装品控部 |  | 检验担当 | 倪生德 | 查验时间 | 2025-10-20 | 工厂负责人 |  | 张茂红
【整改结果】
检验过成品需重新查验不良品要重新修整
检验部门 | 服装品控部 |  | 检验担当 | 倪生德 | 查验时间 | 2025-10-20 | 工厂负责人 |  | 张茂红

## 验货尺寸表 -中期外件
QC规格测量表
款号 | QAWWBL93624-外件 |  | 品名 | 冲锋衣外套 |  |  | 生产工厂 | 大连信和
部位名称 | 指示规格 FINAL SPEC | [5 empty] | 样品规格 SAMPLE SPEC
| 120/60 | 130/64 | 140/68 | 150/72 | 160/80 | 170/88 | 150/72 洗前 | 160/80 洗前 | 170/88 洗前 | 150/72 洗后 | 160/80 洗后 | 170/88 洗后
后中长 | 51 | 55 | 59 | 63 | 67 | 71 | -0.5 | +0.5 | / | -0.5 | / | /
前中长 | 50 | 54 | 58 | 62 | 66 | 70 | +1 | +0.5 | / | +1 | +0.5 | /
胸围 | 86 | 90 | 94 | 100 | 106 | 112 | +1 | / | +1 | +1 | / | +1
摆围 | 84 | 88 | 92 | 98 | 104 | 110 | / | / | +1 | -0.5 | -0.5 | +0.5
领围 | 47 | 48 | 49 | 50.5 | 52 | 53.5 | / | +0.5 | +0.5 | / | / | /
肩宽 | 33.5 | 35 | 37.2 | 39.4 | 41.6 | 43.8 | / | / | / | / | / | /
肩点袖长 | 44.5 | 48.5 | 52.1 | 55.7 | 59.3 | 62.9 | / | / | / | / | / | /
袖肥/2 | 17.8 | 19 | 20.2 | 21.4 | 22.6 | 23.8 | +0.5 | +0.5 | / | +0.5 | +0.5 | /
袖肘围/2 | 15.2 | 16 | 16.8 | 17.8 | 18.8 | 19.6 | / | / | / | / | -0.2 | -0.2
袖口围/2（拉量） | 13.8 | 14 | 14.2 | 14.6 | 15 | 15.4 | / | / | / | / | / | /
袖口围/2（平量） | 10.3 | 10.5 | 10.7 | 11.1 | 11.5 | 11.9 | / | / | / | / | / | /
帽高 | 31.2 | 32 | 32.8 | 33.6 | 34.4 | 35.2 | / | +0.5 | +0.5 | / | +0.5 | +0.5
帽宽 | 22.5 | 23 | 23.5 | 24.25 | 25 | 25.75 | / | +0.5 | +0.5 | / | +0.5 | +0.5
贴袋上口宽 | 13.5 | 13.5 | 14.5 | 14.5 | 15.5 | 15.5 | / | / | / | / | / | /
领高 | 8 | 8 | 8 | 8 | 8 | 8 | / | / | / | / | / | /
备注：
初期请洗测2-3件，有问题的另加测量数量。
[7 empty] | 验货时间：20256.5.15 |  | 跟单QC:倪生德 |  | 工厂负责人：张茂红

## 验货尺寸表 -中期内件
QC规格测量表
款号 | QAWWBL93624-内件 |  | 品名 | 摇粒绒外套 |  |  | 生产工厂 | 大连信和
部位名称 | 指示规格 FINAL SPEC | [5 empty] | 样品规格 SAMPLE SPEC
| 120/60 | 130/64 | 140/68 | 150/72 | 160/80 | 170/88 | 150/72 洗前 | 160/80 洗前 | 170/88 洗前 | 150/72 洗后 | 160/80 洗后 | 170/88 洗后
后中长 | 47 | 51 | 55 | 59 | 63 | 67 | -0.5 | -1 | +0.5 | -0.5 | -1 | +0.5
前中长 | 45 | 49 | 53 | 57 | 61 | 65 | / | / | +0.5 | / | / | +0.5
胸围 | 80 | 84 | 88 | 94 | 100 | 106 | / | +0.5 | / | -0.5 | / | /
摆围 | 78 | 82 | 86 | 92 | 98 | 104 | +1 | +0.5 | / | / | -0.5 | -1
肩宽 | 31.5 | 33 | 35.2 | 37.4 | 39.6 | 41.8 | / | / | / | / | / | /
领围 | 40 | 41 | 42 | 43.5 | 45 | 46.5 | / | / | / | / | / | /
上领围 | 38.5 | 39.5 | 40.5 | 42 | 43.5 | 45 | / | / | / | / | / | /
肩点袖长 | 43 | 47 | 50.6 | 54.2 | 57.8 | 61.4 | / | / | / | / | / | /
袖肥/2 | 15.3 | 16.5 | 17.7 | 18.9 | 20.1 | 21.3 | / | / | / | / | / | /
袖肘围/2 | 13.2 | 14 | 14.8 | 15.8 | 16.8 | 17.6 | / | / | / | / | / | /
袖口围/2 | 12.3 | 12.5 | 12.7 | 13.1 | 13.5 | 13.9 | / | / | / | / | / | /
袖口围/2平量 | 9.3 | 9.5 | 9.7 | 10.1 | 10.5 | 10.9 | / | / | / | / | / | /
领高 | 5 | 5 | 5 | 5.5 | 5.5 | 5.5 | / | / | / | / | / | /
插手袋长 | 13 | 13 | 14 | 14 | 15 | 15 | / | / | / | / | / | /
备注：
初期请洗测2-3件，有问题的另加测量数量。
[7 empty] | 验货时间：20256.5.15 |  | 跟单QC:倪生德 |  | 工厂负责人：张茂红
部位
部位

## 尾期
QC出货报告书
订单类别 | 探路者童装 |  | 款号 | QAWWBL93624 | 产品名称 | 儿童套绒夹克 |  | 生产工厂 | 大连信和服装有限公司
订单数量 | 2900 |  | 合同日期 | 2025-10-07 |  |  | 检验资料确认
色/号型数 | 4 | 6 | 交货形式 |  |  |  | 面料第三方合格报告 |  | 有 | 无
验货次数 | 1 |  | 非直发 | 苏州库 | 天津库 | 直发 | 成品第三方合格报告 |  | 有 | 无
验货数量 | 80 |  | 入仓数量 |  | 883 |  | 中期检验报告 |  | 有 | 无
检验方式 | 全检 | 抽检 | 免检 | 复检 | 再复检 | 采购凭证编号：CGDD25070300001
中期检验重大改善项目 |  | 有 | 无 | 改善结果 | 已改善
全色耐洗水测试 |  | 有 | 无 | 洗后结果 | 无异常 | 洗水前后缩量正常
【附属资料确认】
洗水唛 | 正 | 误 |  | 印、绣花 | 正 | 误 |  | 装箱数量 | 正 | 误
合格证 | 正 | 误 |  | 缝纫用线 | 正 | 误 |  | 箱唛表示 | 正 | 误
吊牌 | 正 | 误 |  | 包装方式 | 正 | 误 |  | 纸箱规格 | 正 | 误
【检验时成品完成情况及检验明细】
①成品完成比例（%）：100%
②检验明细：齐色齐码10箱
琥珀绿箱号：834.841.855.869
活力红箱号：797.788.803.804
数码蓝箱号：809.817.824
②规格异常情况 |  | 有 | 无
情况说明：
【问题点描述】
1.脏污1
2.线毛1
3.漏摘线1
中期提出的问题以改进，尾期返修已修复
【检验结果】
合格：（正常接收） |  |  | 不合格： |  | ①返工翻修 |  | ②让步接受 |  | ③拒绝接收
备注： | 请按照以上提出的问题点改正
检验部门 | 服装QC部门 |  | 检验人 | 关俊华 | 查验时间 | 2025-11-14 | 工厂负责人 |  | 张茂红

## 验货尺寸表 -尾期外件
QC规格测量表
款号 | QAWWBL93624-外件 |  | 品名 | 冲锋衣外套 |  |  | 生产工厂 | 大连信和 |  |  |  |  | 生产工厂 | 大连信和
部位名称 | 指示规格 FINAL SPEC | [5 empty] | 样品规格 SAMPLE SPEC 洗前 | [5 empty] | 样品规格 SAMPLE SPEC 洗后
| 120/60 | 130/64 | 140/68 | 150/72 | 160/80 | 170/88 | 120/60 | 130/64 | 140/68 | 150/72 | 160/80 | 170/88 | 120/60 | 130/64 | 140/68 | 150/72 | 160/80 | 170/88
后中长 | 51 | 55 | 59 | 63 | 67 | 71 | +0.5 | +1 | / | +0.5 | +1 | / | +0.5 | +0.5 | / | +0.5 | +0.5 | /
前中长 | 50 | 54 | 58 | 62 | 66 | 70 | / | / | / | / | / | / | / | / | / | / | / | /
胸围 | 86 | 90 | 94 | 100 | 106 | 112 | / | +0.5 | / | / | +0.5 | / | / | +0.5 | / | / | +0.5 | /
摆围 | 84 | 88 | 92 | 98 | 104 | 110 | / | +0.5 | / | / | +0.5 | / | +0.5 |  | / | / | +0.5 | /
领围 | 47 | 48 | 49 | 50.5 | 52 | 53.5 | / | +0.5 | +0.5 | / | +0.5 | +0.5 | / | / | / | / | / | /
肩宽 | 33.5 | 35 | 37.2 | 39.4 | 41.6 | 43.8 | / | / | / | / | / | / | / | / | / | / | / | /
肩点袖长 | 44.5 | 48.5 | 52.1 | 55.7 | 59.3 | 62.9 | / | / | / | / | / | / | / | / | / | / | / | /
袖肥/2 | 17.8 | 19 | 20.2 | 21.4 | 22.6 | 23.8 | / | / | / | / | / | / | / | / | / | / | / | /
袖肘围/2 | 15.2 | 16 | 16.8 | 17.8 | 18.8 | 19.6 | / | / | / | / | / | / | / | / | / | / | / | /
袖口围/2（拉量） | 13.8 | 14 | 14.2 | 14.6 | 15 | 15.4 | / | / | / | / | / | / | / | / | / | / | / | /
袖口围/2（平量） | 10.3 | 10.5 | 10.7 | 11.1 | 11.5 | 11.9 | / | / | / | / | / | / | / | / | / | / | / | /
帽高 | 31.2 | 32 | 32.8 | 33.6 | 34.4 | 35.2 | +0.5 | / | +0.5 | +0.5 | / | +0.5 | +0.5 | / | / | / | / | +0.5
帽宽 | 22.5 | 23 | 23.5 | 24.25 | 25 | 25.75 | +0.5 | -0.5 | +0.5 | +0.5 | -0.5 | +0.5 | +0.5 | -0.5 | / | / | -0.5 | +0.5
贴袋上口宽 | 13.5 | 13.5 | 14.5 | 14.5 | 15.5 | 15.5 | / | / | / | / | / | / | / | / | / | / | / | /
领高 | 8 | 8 | 8 | 8 | 8 | 8 | / | / | / | / | / | / | / | / | / | / | / | /
备注：
初期请洗测2-3件，有问题的另加测量数量。
[7 empty] | 验货时间：2025.11/14 |  | 跟单QC:关俊华 |  | 工厂负责人：张茂红

## 验货尺寸表 -尾期内件
QC规格测量表
款号 | QAWWBL93624-内件 |  | 品名 | 摇粒绒外套 |  |  | 生产工厂 | 大连信和 |  |  |  |  | 生产工厂 | 大连信和
部位名称 | 指示规格 FINAL SPEC | [5 empty] | 样品规格 SAMPLE SPEC 洗前 | [5 empty] | 样品规格 SAMPLE SPEC 洗后
| 120/60 | 130/64 | 140/68 | 150/72 | 160/80 | 170/88 | 120/60 | 130/64 | 140/68 | 150/72 | 160/80 | 170/88 | 120/60 | 130/64 | 140/68 | 150/72 | 160/80 | 170/88
后中长 | 47 | 51 | 55 | 59 | 63 | 67 | / | +1 | +0.5 | +0.5 | -1 | / | / | +0.5 | / | +0.5 | -1 | /
前中长 | 45 | 49 | 53 | 57 | 61 | 65 | / | / | / | / | / | +0.5 | / | / | / | / | / | +0.5
胸围 | 80 | 84 | 88 | 94 | 100 | 106 | +1 | +1 | +1 | / | / | +1 | +0.5 | +1 | +0.5 | / | / | +0.5
摆围 | 78 | 82 | 86 | 92 | 98 | 104 | / | +1 | +1 | +1 | +1 | +1 | / | +0.5 | +1 | +0.5 | +1 | +0.5
肩宽 | 31.5 | 33 | 35.2 | 37.4 | 39.6 | 41.8 | +0.5 | / | / | / | / | / | +0.5 | / | / | / | / | /
领围 | 40 | 41 | 42 | 43.5 | 45 | 46.5 | -0.5 | -0.5 | / | -0.5 | / | / | / | / | / | -0.5 | / | /
上领围 | 38.5 | 39.5 | 40.5 | 42 | 43.5 | 45 | / | / | / | / | / | / | / | / | / | / | / | /
肩点袖长 | 43 | 47 | 50.6 | 54.2 | 57.8 | 61.4 | / | / | / | / | / | / | / | / | / | / | / | /
袖肥/2 | 15.3 | 16.5 | 17.7 | 18.9 | 20.1 | 21.3 | / | / | / | / | / | / | / | / | / | / | / | /
袖肘围/2 | 13.2 | 14 | 14.8 | 15.8 | 16.8 | 17.6 | / | / | / | / | / | / | / | / | / | / | / | /
袖口围/2 | 12.3 | 12.5 | 12.7 | 13.1 | 13.5 | 13.9 | / | / | / | / | / | / | / | / | / | / | / | /
袖口围/2平量 | 9.3 | 9.5 | 9.7 | 10.1 | 10.5 | 10.9 | / | / | / | / | / | / | / | / | / | / | / | /
领高 | 5 | 5 | 5 | 5.5 | 5.5 | 5.5 | / | / | / | / | / | / | / | / | / | / | / | /
插手袋长 | 13 | 13 | 14 | 14 | 15 | 15 |  |  |  | -0.3 | / | -0.3 |  |  |  | / | / | /
备注：
初期请洗测2-3件，有问题的另加测量数量。
[7 empty] | 验货时间：2025.11/14 |  | 跟单QC:关俊华 |  | 工厂负责人：张茂红
部位
部位

## 1.面料验布
TOREAD-面料验布测试报告登记表
序号 | 缸号 | 面料布种编号 | 颜色 | 涉及到的款号 | 供应商 | 自检报告 | 匹头条实物样 | 疵点 | 断纱 | 色点 | 色杠 | 折痕 | 合计数量 | 备注
[8 empty] | 数量 | 数量 | 数量 | 数量 | 数量
1 | 8206 | G21FW2510/75D高弹牛津布 | 23FW矿石绿/Q92// | QAWWBL93624 | 苏州市唯逸纺织科技有限公司 | 有 |  | 1 | 1 |  | 2 | 1 | 5 | YES
2 | 8210 | G21FW2510/75D高弹牛津布 | 19SS黑色/E77// | QAWWBL93624 | 苏州市唯逸纺织科技有限公司 | 有 |  | 2 | 1 | 2 | 1 | 2 | 8 | YES
3 | 8209 | G21FW2510/75D高弹牛津布 | 20SS本白/H20// | QAWWBL93624 | 苏州市唯逸纺织科技有限公司 | 有 |  | 1 |  | 2 | 1 | 1 | 5 | YES
4 | 8205 | G21FW2510/75D高弹牛津布 | 23FW活力红/Q94// | QAWWBL93624 | 苏州市唯逸纺织科技有限公司 | 有 |  |  |  | 1 |  | 1 | 2 | YES
5 | 8204 | G21FW2510/75D高弹牛津布 | 23FW琥珀绿/Q90// | QAWWBL93624 | 苏州市唯逸纺织科技有限公司 | 有 |  |  | 1 |  | 2 |  | 3 | YES
6 | 8207 | G21FW2510/75D高弹牛津布 | 23FW数码蓝/Q95// | QAWWBL93624 | 苏州市唯逸纺织科技有限公司 | 有 |  | 2 |  | 1 |  | 1 | 4 | YES
7 | 8208 | G21FW2510/75D高弹牛津布 | 18FW水手蓝/C78// | QAWWBL93624 | 苏州市唯逸纺织科技有限公司 | 有 |  |  | 1 | 1 |  |  | 2 | YES
8 | TH8613A | G09FW0411/110克天鹅绒1 | 19SS明灰/E75// | QAWWBL93624 | 福建乾丰纺织科技有限公司 | 有 |  | 2 | 1 | 3 |  | 1 | 7 | YES
9 | 1/1 | G09FW0440/探路者logo210T | 19SS明灰/E75// | QAWWBL93624 | 台华高新染整（嘉兴）有限公司 | 有 |  | 1 | 1 |  | 1 | 1 | 4 | YES
10 | 25063173 | 双刷双摇-280g | 23FW矿石绿/Q92// | QAWWBL93624 | 昆山华阳新材料股份有限公司 | 有 |  | 3 | 2 | 1 | 1 | 2 | 9 | YES
11 | 25063182 | 双刷双摇-280g | 19SS黑色/E77// | QAWWBL93624 | 昆山华阳新材料股份有限公司 | 有 |  |  | 2 | 1 | 1 | 1 | 5 | YES
12 | 25063176 | 双刷双摇-280g | 23FW活力红/Q94// | QAWWBL93624 | 昆山华阳新材料股份有限公司 | 有 |  | 2 | 1 | 1 |  |  | 4 | YES
13 | 25063175 | 双刷双摇-280g | 23FW琥珀绿/Q90// | QAWWBL93624 | 昆山华阳新材料股份有限公司 | 有 |  | 2 | 1 |  | 2 | 1 | 6 | YES
14 | 25063172 | 双刷双摇-280g | 23FW数码蓝/Q95// | QAWWBL93624 | 昆山华阳新材料股份有限公司 | 有 |  | 1 | 1 |  |  |  | 2 | YES
15 | 25063177 | 双刷双摇-280g | 18FW水手蓝/C78// | QAWWBL93624 | 昆山华阳新材料股份有限公司 | 有 |  | 1 | 1 |  |  | 1 | 3 | YES
制表时间： | [8 empty] | 测试人签名：
测试要求： 1、面料到厂第一时间做测试，根据面料的实际情况，可每缸抽取1-2卷过验布机。

## 2.面料缩率
TOREAD-面料缩率检测测试报告登记表
序号 | 供应商 | 缸号 | 面料布种编号 | 颜色 | 涉及到的款号 | 气缩 |  | 水缩 |  | 累计缩率 | 边中差，头尾差，实测结果 | 判定结果是否合格
[6 empty] | 径向百分比 | 纬向百分比 | 径向百分比 | 纬向百分比
1 | 飘逸纺织 | 8206 | G21FW2510/75D高弹牛津布 | 23FW矿石绿/Q92// | QAWWBL93624 | 1.5% |  | 1% | 1% | 3.5% | 2cm | YES
2 | 飘逸纺织 | 8210 | G21FW2510/75D高弹牛津布 | 19SS黑色/E77// | QAWWBL93624 | 2% |  | 1% |  | 3% | 1.5cm | YES
3 | 飘逸纺织 | 8209 | G21FW2510/75D高弹牛津布 | 20SS本白/H20// | QAWWBL93624 | 2% |  | 1% |  | 3% | 1cm | YES
4 | 飘逸纺织 | 8205 | G21FW2510/75D高弹牛津布 | 23FW活力红/Q94// | QAWWBL93624 | 1% |  | 1% |  | 2% | 1.5cm | YES
5 | 飘逸纺织 | 8204 | G21FW2510/75D高弹牛津布 | 23FW琥珀绿/Q90// | QAWWBL93624 | 2% |  | 1% |  | 3% | 1.5cm | YES
6 | 飘逸纺织 | 8207 | G21FW2510/75D高弹牛津布 | 23FW数码蓝/Q95// | QAWWBL93624 | 2% |  | 1% |  | 3% | 1cm | YES
7 | 飘逸纺织 | 8208 | G21FW2510/75D高弹牛津布 | 18FW水手蓝/C78// | QAWWBL93624 | 1% |  | 1% |  | 2% | 1.5cm | YES
8 | 飘逸纺织 |  | G21FW2510/75D高弹牛津布 | 22SS云母灰/M61// | QAWWBL93624 | 1% |  | 1% |  | 2% | 1.5cm | YES
9 | 乾丰 | TH8613A | G09FW0411/110克天鹅绒1 | 19SS明灰/E75// | QAWWBL93624 | 1% |  | 1% |  | 2% | 1.5cm | YES
10 | 台华 | 1/1 | G09FW0440/探路者logo210T | 19SS明灰/E75// | QAWWBL93624 | 1% |  | 1% |  | 2% | 1.5cm | YES
11 | 泉州新颜 | 25063173 | 双刷双摇-280g | 23FW矿石绿/Q92// | QAWWBL93624 | 1% |  | 1% |  | 2% | 1.5cm | YES
12 | 泉州新颜 | 25063182 | 双刷双摇-280g | 19SS黑色/E77// | QAWWBL93624 | 1% |  | 1% |  | 2% | 1.5cm | YES
13 | 泉州新颜 | 25063176 | 双刷双摇-280g | 23FW活力红/Q94// | QAWWBL93624 | 1% |  | 1% |  | 2% | 1.5cm | YES
14 | 泉州新颜 | 25063175 | 双刷双摇-280g | 23FW琥珀绿/Q90// | QAWWBL93624 | 1% |  | 1% |  | 2% | 1.5cm | YES
15 | 泉州新颜 | 25063172 | 双刷双摇-280g | 23FW数码蓝/Q95// | QAWWBL93624 | 1% |  | 1% |  | 2% | 1.5cm | YES
16 | 泉州新颜 | 25063177 | 双刷双摇-280g | 18FW水手蓝/C78// | QAWWBL93624 | 1% |  | 1% |  | 2% | 1.5cm | YES
制表时间： | [6 empty] | 测试人签名：
测试要求： 1、面料到厂第一时间做测试，根据面料的实际情况，可每缸抽取1-2卷测试。 2、取布样中间部位测试，测试大小：50cmX50cm。 3、先烫缩后水洗【同一块面料进行两种测试】。（烫缩：110°-120度；洗缩：30°40分钟洗缩） 4、常规面料醒料24小时，弹力面料必须放料时长达到48小时以上。 5、测试边中色差、头尾色差情况（缝制9宫格查看）。

## 3.面料互染
TOREAD-面辅料互染测试报告登记表
项目 | 供应商 | 缸号 | 面料布种编号 | 颜色 | 涉及到的款号 | 物料1 |  |  | 物料2 |  |  | 物料3 |  |  | 物料4 |  |  | 物料5 |  |  | 结果 | 备注
[6 empty] | 物料编号 | 品名 | 供应商 | 物料编号 | 品名 | 供应商 | 物料编号 | 品名 | 供应商 | 物料编号 | 品名 | 供应商 | 物料编号 | 品名 | 供应商
洗测5次 | 大连信和 | 0820D | G21FW2510/75D高弹牛津布 | 矿石绿 | QAWWBL93624 | 物料1 |  |  | 物料2 |  |  | 物料3 |  |  | 物料4 |  |  | 物料5
[6 empty] | 物料编号 | 品名 | 供应商 | 物料编号 | 品名 | 供应商 | 物料编号 | 品名 | 供应商 | 物料编号 | 品名 | 供应商 | 物料编号 | 品名 | 供应商
[6 empty] | FW08940 | G21FW2510/75D高弹牛津布 | 苏州市唯逸纺织科技有限公司 | FW08940 | G21FW2510/75D高弹牛津布 | 苏州市唯逸纺织科技有限公司 | FW08940 | G21FW2510/75D高弹牛津布 | 苏州市唯逸纺织科技有限公司 | FK00041 | G09FW0411/110克天鹅绒1 | 福建乾丰纺织科技有限公司 | FW00020 | G09FW0440/探路者logo210T | 台华高新染整（嘉兴）有限公司 | 合格
[6 empty] | 物料6 |  |  | 物料7 |  |  | 物料8 |  |  | 物料9 |  |  | 物料10
[6 empty] | 物料编号 | 品名 | 供应商 | 物料编号 | 品名 | 供应商 | 物料编号 | 品名 | 供应商 | 物料编号 | 品名 | 供应商 | 物料编号 | 品名 | 供应商
[6 empty] | ZD00014 | 订卡织带 | 上海锦湾实业有限公司 | XJ00002 | 橡筋绳 | 上海锦湾实业有限公司 | MS00044 | 魔术贴 | 江苏百宏复合材料科技股份有限公司 | SK00049 | 光面金属四件扣 | 浙江伟星实业发展股份有限公司北京销售分公司 | ZM00059 | TOREAD童装外套大主唛 | 博罗县常美印刷有限公司
[6 empty] | 物料11 |  |  | 物料12 |  |  | 物料13 |  |  | 物料14 |  |  | 物料15
[6 empty] | 物料编号 | 品名 | 供应商 | 物料编号 | 品名 | 供应商 | 物料编号 | 品名 | 供应商 | 物料编号 | 品名 | 供应商 | 物料编号 | 品名 | 供应商
[6 empty] | SJ00006 | 橡筋 | 上海锦湾实业有限公司 | [12 empty] | 合格
洗测5次 | 大连信和 | 0821D | 双刷双摇-280g | 矿石绿 | QAWWBL93624 | 物料1 |  |  | 物料2 |  |  | 物料3 |  |  | 物料4 |  |  | 物料5
[6 empty] | 物料编号 | 品名 | 供应商 | 物料编号 | 品名 | 供应商 | 物料编号 | 品名 | 供应商 | 物料编号 | 品名 | 供应商 | 物料编号 | 品名 | 供应商
[6 empty] | FK08130 | 双刷双摇-280g | 昆山华阳新材料股份有限公司 | FK08130 | 双刷双摇-280g | 昆山华阳新材料股份有限公司 | SJ00006 | 橡筋 | 上海锦湾实业有限公司 | YK00013 | 5#树脂开尾 | YK | BZ00035 | 探路者成衣洗水标 | 广州市宝绅科技应用有限公司 | 合格
[6 empty] | 物料6 |  |  | 物料7 |  |  | 物料8 |  |  | 物料9 |  |  | 物料10
[6 empty] | 物料编号 | 品名 | 供应商 | 物料编号 | 品名 | 供应商 | 物料编号 | 品名 | 供应商 | 物料编号 | 品名 | 供应商 | 物料编号 | 品名 | 供应商
合格
制表时间： | [8 empty] | 测试人签名：
测试要求： 1、面辅料到厂第一时间做测试，根据面料的实际情况，每色每缸做。 2、水温40°洗水40分钟，机洗一个程序，洗水共计5次。

## 4.面料静水压
TOREAD-面料5点水压测试报告登记表
日期 | 缸号 | 面料布种编号 | 颜色 | 涉及到的款号 | 供应商 | 上午(时间） | 测试条件 | 下午（时间） | 测试条件 | 加班（时间） | 测试条件 | 结果 | 备注
无压胶工艺
制表时间： | [7 empty] | 测试人签名：
测试要求： 1、面料到厂第一时间做测试，根据面料的实际情况，每色每缸抽取1-2卷测试。 2、成衣制作时每天、每款、每色、每号需做水压测试。

## 5.特殊工艺测试
TOREAD-特殊工艺测试报告登记表
项目 | 供应商 | 缸号 | 面料布种编号 | 颜色 | 涉及到的款号 | 使用部位 | 物料工艺1 | 物料工艺2 | 物料工艺3 | 结果 | 备注
洗测5次 |  |  | G21FW2510/75D高弹牛津布 | 活力红 | QAWWBL93624 | 兜牙、前拼兜条、前胸拼接、帽檐、左前牌 | 压胶 | 印花 |  | YES
洗测5次 |  |  | G21FW2510/75D高弹牛津布 | 琥珀绿 | QAWWBL93624 | 兜牙、前拼兜条、前胸拼接、帽檐、左前牌 | 压胶 | 印花 |  | YES
洗测5次 |  |  | G21FW2510/75D高弹牛津布 | 矿石绿 | QAWWBL93624 | 兜牙、前拼兜条、前胸拼接、帽檐、左前牌 | 压胶 | 印花 |  | YES
洗测5次 |  |  | G21FW2510/75D高弹牛津布 | 数码蓝 | QAWWBL93624 | 兜牙、前拼兜条、前胸拼接、帽檐、左前牌 | 压胶 | 印花 |  | YES
洗测5次 |  |  | G21FW2510/75D高弹牛津布 | 19SS黑色/E77// | QAWWBL93624 | 兜牙、前拼兜条、前胸拼接、帽檐、左前牌 | 压胶 | 印花 |  | YES
洗测5次 |  | 25063176 | 双刷双摇-280g | 23FW活力红/Q94// | QAWWBL93624 | 领里、兜牙、左前胸 | 粘衬 | 刺绣 |  | YES
洗测5次 |  | 25063175 | 双刷双摇-280g | 23FW琥珀绿/Q90// | QAWWBL93624 | 领里、兜牙、左前胸 | 粘衬 | 刺绣 |  | YES
洗测5次 |  | 25063173 | 双刷双摇-280g | 23FW矿石绿/Q92// | QAWWBL93624 | 领里、兜牙、左前胸 | 粘衬 | 刺绣 |  | YES
洗测5次 |  | 25063172 | 双刷双摇-280g | 23FW数码蓝/Q95// | QAWWBL93624 | 领里、兜牙、左前胸 | 粘衬 | 刺绣 |  | YES
洗测5次 |  | 25063177 | 双刷双摇-280g | 18FW水手蓝/C78// | QAWWBL93624 | 领里、兜牙、左前胸 | 粘衬 | 刺绣 |  | YES
制表时间： | [6 empty] | 测试人签名：
测试要求： 1、胶条、装饰胶膜、印花类、生粘、激光开孔类 2、每款上线前做测试。 3、水温40°洗水40分钟，机洗一个程序，洗水共计5次。

## 6.织带类缩率测试
TOREAD - 织带类缩率测试报告登记表
序号 | 供应商 | 物料编号 | 颜色 | 涉及到的款号 | 气烫缩 | 水缩 | 累计缩率 | 判定结果是否合格
[5 empty] | 经向百分比 | 径向百分比
1 | 上海锦湾实业有限公司 | ZD00014 | 23FW活力红/Q94/'22FW秋日黄/Q93/'23FW岩石桔/Q89/'23FW数码蓝/Q95/ | QAWWBL93624 | 2% | 1% | 3% | YES
2 | 上海锦湾实业有限公司 | XJ00002 | 23FW活力红/Q94/'22FW秋日黄/Q93/'23FW岩石桔/Q89/'23FW数码蓝/Q95/ | QAWWBL93624 | 2% | 1% | 3% | YES
3 | 上海锦湾实业有限公司 | SJ00006 | XXXX白/710/ | QAWWBL93624 | 1% | 1% | 2% | YES
4 | 上海锦湾实业有限公司 | BB00019 | 18FW水手蓝/C78/'23FW秋日黄/Q93/'23FW矿石绿/Q92/ | QAWWBL93624 | 2% | 1% | 3% | YES
制表时间： |  |  |  |  | 测试人签名：
测试要求： 1、织带及弹力织带、像根松紧、包边条等到厂后第一时间，做测试。